## Flow
Lot | LZG24A | WZ20300 |  | Revised
検移票 | T3A9AA02 |  |  | 2025/04/24
No. | 大工程名称 | 大工程コード | 工程コード | 作業名称 | 論理レシピ | レシピ | 全改（マスク名） | マスクセットボディ（マスク名） | 工程（マスク名） | 部改（マスク名） | (元) Chip | (元) 検移票No. | 副番1 | 副番2
1 | ロット形成 | LK-I351-0 | 110 | ロット投入 | 110-TN001-1 | TN001 |  |  |  |  | LMG24A | 3A9AA0 | AH | AA
2 | ロット形成 | LK-I351-0 | LK06L1 | ﾛｯﾄ編成 | 06L-U063-1 | U063 |  |  |  |  | LMG24A | 3A9AA0 | AH | AA
3 | 窓部エピ成長 | GE-I300-0 | RE01W1 | ｳｴﾊ前処理（基板） | 01W-3-001-2M-1 | 3-001-2M |  |  |  |  | LMG24A | 3A9AA0 | AH | AA
4 | 窓部エピ成長 | GE-I300-0 | RE91E1 | ガイド層成長 | 91E-GL1-2505-001 | SRLZG17Z01 |  |  |  |  | LMG24A | 3A9AA0 | AH | AA
5 | 窓部エピ成長 | GE-I300-0 | RE17T1 | 表面検査 | 17T-GL1-2505-001 | CHO-GE1 |  |  |  |  | LMG24A | 3A9AA0 | AH | AA
6 | 窓部エピ成長 | GE-I300-0 | RE02T1 | 長波ﾌｫﾄﾙﾐ検査 | 02T-GL1-2505-002 | GUIDE14 |  |  |  |  | LMG24A | 3A9AA0 | AH | AA
7 | 窓部エピ成長 | GE-I300-0 | RE65E1 | ｴﾋﾟ後処理 | 65E-TR2-NO4-1 | TR2-NO4 |  |  |  |  | LMG24A | 3A9AA0 | AH | AA
8 | 窓部エピ成長 | GE-I300-0 | REAUV1 | ｳｴﾊ送り(NVL2F→1F) | NVL2F-1F | NVL2F-1F |  |  |  |  | LMG24A | 3A9AA0 | AH | AA
9 | ウエハプロセス投入 | WS-I350-0 | WSLWP1 | ウエハプロセス投入 | LWP-SL-1-1 | SL-1 |  |  |  |  | LMG24A | 3A9AA0 | AH | AA
10 | ステッパマーク形成（SiO2） | SM-I353-0 | FMD315 | アッシャ(無) | D31-A34K78-11-1 | select |  |  |  |  | LMG24A | 3A9AA0 | AH | AA
11 | ステッパマーク形成（SiO2） | SM-I353-0 | FMWA41 | 塩酸（無） | WA4-W34B05-X-1 | W34B05-X |  |  |  |  | LMG24A | 3A9AA0 | AH | AA
12 | ステッパマーク形成（SiO2） | SM-I353-0 | FMC081 | プラズマSiO | C08-FP-2000 | select |  |  |  |  | LMG24A | 3A9AA0 | AH | AA
13 | ステッパマーク形成（SiO2） | SM-I353-0 | FMP261 | ﾚｼﾞｽﾄ塗布(3ｲﾝﾁ表面) | P26-C11-17-1 | select |  |  |  |  | LMG24A | 3A9AA0 | AH | AA
14 | ステッパマーク形成（SiO2） | SM-I353-0 | FMP681 | ナンバー露光（3ｲﾝﾁ） | P68-NO4-LM-2 | select |  |  |  |  | LMG24A | 3A9AA0 | AH | AA
15 | ステッパマーク形成（SiO2） | SM-I353-0 | FMP411 | ステッパ露光（3ｲﾝﾁ） | P41-GL1-2505-001 | select (※A19G) | DA | nv01 | 33 | AQ | LMG24A | 3A9AA0 | AH | AA | NV01AAA
16 | ステッパマーク形成（SiO2） | SM-I353-0 | FMP361 | ベーク（3インチHP） | P36-B8-1-2 | select |  |  |  |  | LMG24A | 3A9AA0 | AH | AA
17 | ステッパマーク形成（SiO2） | SM-I353-0 | FMP331 | 現像（3インチポジ） | P33-D8-4-2 | select |  |  |  |  | LMG24A | 3A9AA0 | AH | AA
18 | ステッパマーク形成（SiO2） | SM-I353-0 | FMP571 | 現像検査(3ｲﾝﾁｽﾃｯﾊﾟ) | P57-PRK-A-0-1 | PRK-A-0 |  |  |  |  | LMG24A | 3A9AA0 | AH | AA
19 | ステッパマーク形成（SiO2） | SM-I353-0 | FMP191 | ｵﾘﾌﾗ検査 | P19-OF-7-12-1 | OF-7-12 |  |  |  |  | LMG24A | 3A9AA0 | AH | AA
20 | ステッパマーク形成（SiO2） | SM-I353-0 | FMD291 | 絶縁膜ドライ加工(無) | D29-SO200-8 | select |  |  |  |  | LMG24A | 3A9AA0 | AH | AA
21 | ステッパマーク形成（SiO2） | SM-I353-0 | FMT281 | ウエハ表面検査 | T28-3-1 | 3 |  |  |  |  | LMG24A | 3A9AA0 | AH | AA
22 | ステッパマーク形成（SiO2） | SM-I353-0 | FMD311 | アッシャ(無) | D31-A834-16-1 | select |  |  |  |  | LMG24A | 3A9AA0 | AH | AA
23 | ステッパマーク形成（SiO2） | SM-I353-0 | FMW981 | レジスト除去（無） | W98-S6-01-10M-1 | S6-01-10M |  |  |  |  | LMG24A | 3A9AA0 | AH | AA
24 | ステッパマーク形成（SiO2） | SM-I353-0 | FMW511 | ｽｸﾗﾌﾞ（3ｲﾝﾁ） | W51-SC3-6-10-1 | select |  |  |  |  | LMG24A | 3A9AA0 | AH | AA
25 | ステッパマーク形成（SiO2） | SM-I353-0 | FMD312 | アッシャ(無) | D31-A834-14-1 | select |  |  |  |  | LMG24A | 3A9AA0 | AH | AA
26 | ステッパマーク形成（SiO2） | SM-I353-0 | FMW141 | 硫酸（無） | W14-W35B01-1 | W35B01 |  |  |  |  | LMG24A | 3A9AA0 | AH | AA
27 | ステッパマーク形成（SiO2） | SM-I353-0 | FMW031 | PR除去検査 | W03-RJK-M10-A-1 | RJK-M10-A |  |  |  |  | LMG24A | 3A9AA0 | AH | AA
28 | ステッパマーク形成（SiO2） | SM-I353-0 | FMD331 | InPドライ加工（無） | D33-SM03-1 | select |  |  |  |  | LMG24A | 3A9AA0 | AH | AA
29 | ステッパマーク形成（SiO2） | SM-I353-0 | FMD313 | アッシャ(無) | D31-A834-16-1 | select |  |  |  |  | LMG24A | 3A9AA0 | AH | AA
30 | ステッパマーク形成（SiO2） | SM-I353-0 | FMW142 | 硫酸（無） | W14-W35B01-1 | W35B01 |  |  |  |  | LMG24A | 3A9AA0 | AH | AA
31 | ステッパマーク形成（SiO2） | SM-I353-0 | FMD316 | アッシャ(無) | D31-A34K78-11-1 | select |  |  |  |  | LMG24A | 3A9AA0 | AH | AA
32 | ステッパマーク形成（SiO2） | SM-I353-0 | FMWA31 | BHF（無） | WA3-W52B05-X-1 | W52B05-X |  |  |  |  | LMG24A | 3A9AA0 | AH | AA
33 | ステッパマーク形成（SiO2） | SM-I353-0 | FMW731 | ﾏｰｶｰｴｯﾁ後金顕検査 | W73-MEK-ST2-1 | MEK-ST2 |  |  |  |  | LMG24A | 3A9AA0 | AH | AA
34 | ステッパマーク形成（SiO2） | SM-I353-0 | FMT761 | ﾄﾞﾗｲｴｯﾁﾝｸﾞ深さ検査 | T76-P1N-SM-A-1 | P1N-SM-A |  |  |  |  | LMG24A | 3A9AA0 | AH | AA
35 | エピ層除去 | EJ-I350-0 | EJD315 | アッシャ(無) | D31-A34K78-11-1 | select |  |  |  |  | LMF06D | 3A7AF0 | AX | AA
36 | エピ層除去 | EJ-I350-0 | EJWA31 | BHF（無） | WA3-W52B05-X-2 | select |  |  |  |  | LMF06D | 3A7AF0 | AX | AA
37 | エピ層除去 | EJ-I350-0 | EJC081 | プラズマSiO | C08-FP-5000 | select |  |  |  |  | LMF06D | 3A7AF0 | AX | AA
38 | エピ層除去 | EJ-I350-0 | EJP261 | ﾚｼﾞｽﾄ塗布(3ｲﾝﾁ表面) | P26-C11-19-1 | select |  |  |  |  | LMF06D | 3A7AF0 | AX | AA
39 | エピ層除去 | EJ-I350-0 | EJP411 | ステッパ露光（3ｲﾝﾁ） | P41-GL1-2505-002 | select (※A19D) | DA | nv01 | 14 | AQ | LMF06D | 3A7AF0 | AX | AA | NV01AAA
40 | エピ層除去 | EJ-I350-0 | EJP361 | ベーク（3インチHP） | P36-B8-1-2 | select |  |  |  |  | LMF06D | 3A7AF0 | AX | AA
41 | エピ層除去 | EJ-I350-0 | EJP331 | 現像（3インチポジ） | P33-D8-4-1 | D8-4 |  |  |  |  | LMF06D | 3A7AF0 | AX | AA
42 | エピ層除去 | EJ-I350-0 | EJP571 | 現像検査(3ｲﾝﾁｽﾃｯﾊﾟ) | P57-4PRB-B-3-L | 4PRB-B-3 |  |  |  |  | LMF06D | 3A7AF0 | AX | AA
43 | エピ層除去 | EJ-I350-0 | EJD291 | 絶縁膜ドライ加工(無) | D29-SO500-2 | select |  |  |  |  | LMF06D | 3A7AF0 | AX | AA
44 | エピ層除去 | EJ-I350-0 | EJD311 | アッシャ(無) | D31-A834-8-1 | select |  |  |  |  | LMF06D | 3A7AF0 | AX | AA
45 | エピ層除去 | EJ-I350-0 | EJW981 | レジスト除去（無） | W98-S6-01-10MK-1 | S6-01-10MK |  |  |  |  | LMF06D | 3A7AF0 | AX | AA
46 | エピ層除去 | EJ-I350-0 | EJW831 | ｼｬﾜｰ水洗（3ｲﾝﾁ） | W83-WDB01-1 | select |  |  |  |  | LMF06D | 3A7AF0 | AX | AA
47 | エピ層除去 | EJ-I350-0 | EJD312 | アッシャ(無) | D31-A834-14-1 | select |  |  |  |  | LMF06D | 3A7AF0 | AX | AA
48 | エピ層除去 | EJ-I350-0 | EJW141 | 硫酸（無） | W14-W35B01-1 | W35B01 |  |  |  |  | LMF06D | 3A7AF0 | AX | AA
49 | エピ層除去 | EJ-I350-0 | EJW031 | PR除去検査 | W03-RJK-M10-A-1 | RJK-M10-A |  |  |  |  | LMF06D | 3A7AF0 | AX | AA
50 | エピ層除去 | EJ-I350-0 | EJD331 | InPドライ加工（無） | D33-EJ01-1 | 03EJ01A |  |  |  |  | LMF06D | 3A7AF0 | AX | AA
51 | エピ層除去 | EJ-I350-0 | EJD316 | アッシャ(無) | D31-A34K78-11-1 | select |  |  |  |  | LMF06D | 3A7AF0 | AX | AA
52 | エピ層除去 | EJ-I350-0 | EJWA41 | 塩酸（無） | WA4-W34B05-X-1 | W34B05-X |  |  |  |  | LMF06D | 3A7AF0 | AX | AA
53 | エピ層除去 | EJ-I350-0 | EJT761 | ﾄﾞﾗｲｴｯﾁﾝｸﾞ深さ検査 | T76-P1Z-EJ-A-1 | select |  |  |  |  | LMF06D | 3A7AF0 | AX | AA
54 | エピ層除去 | EJ-I350-0 | EJWA91 | KOH（無） | WA9-W6KB21-1 | W6KB21 |  |  |  |  | LMF06D | 3A7AF0 | AX | AA
55 | エピ層除去 | EJ-I350-0 | EJWA21 | 酒石酸（無） | WA2-WB1B73-1 | WB1B73 |  |  |  |  | LMF06D | 3A7AF0 | AX | AA
56 | マーク部分保護(SiO2再生) | MP-I351-0 | MSD315 | アッシャ(無) | D31-A34K78-11-1 | select |  |  |  |  | LMG24A | 3A9AA0 | AH | AA
57 | マーク部分保護(SiO2再生) | MP-I351-0 | MSWA51 | フッ酸（無） | WA5-W53B03-X-2 | select |  |  |  |  | LMG24A | 3A9AA0 | AH | AA
58 | マーク部分保護(SiO2再生) | MP-I351-0 | MSC081 | プラズマSiO | C08-FP-5000 | select |  |  |  |  | LMG24A | 3A9AA0 | AH | AA
59 | マーク部分保護(SiO2再生) | MP-I351-0 | MSP261 | ﾚｼﾞｽﾄ塗布(3ｲﾝﾁ表面) | P26-C11-23-1 | select |  |  |  |  | LMG24A | 3A9AA0 | AH | AA
60 | マーク部分保護(SiO2再生) | MP-I351-0 | MSP411 | ステッパ露光（3ｲﾝﾁ） | P41-GL1-2505-003 | select (※S4G) | DA | nv01 | 56 | AQ | LMG24A | 3A9AA0 | AH | AA | NV01AAA
61 | マーク部分保護(SiO2再生) | MP-I351-0 | MSP361 | ベーク（3インチHP） | P36-B8-1-2 | select |  |  |  |  | LMG24A | 3A9AA0 | AH | AA
62 | マーク部分保護(SiO2再生) | MP-I351-0 | MSP331 | 現像（3インチポジ） | P33-D7-15-1 | select |  |  |  |  | LMG24A | 3A9AA0 | AH | AA
63 | マーク部分保護(SiO2再生) | MP-I351-0 | MSP571 | 現像検査(3ｲﾝﾁｽﾃｯﾊﾟ) | P57-PRK-B-3-L | PRK-B-3 |  |  |  |  | LMG24A | 3A9AA0 | AH | AA
64 | マーク部分保護(SiO2再生) | MP-I351-0 | MSD311 | アッシャ(無) | D31-A4K78-11-1 | select |  |  |  |  | LMG24A | 3A9AA0 | AH | AA
65 | マーク部分保護(SiO2再生) | MP-I351-0 | MSWA31 | BHF（無） | WA3-W52B0B-X-1 | W52B0B-X |  |  |  |  | LMG24A | 3A9AA0 | AH | AA
66 | マーク部分保護(SiO2再生) | MP-I351-0 | MSW981 | レジスト除去（無） | W98-S6-01-10M-1 | S6-01-10M |  |  |  |  | LMG24A | 3A9AA0 | AH | AA
67 | マーク部分保護(SiO2再生) | MP-I351-0 | MSW511 | ｽｸﾗﾌﾞ（3ｲﾝﾁ） | W51-SC3-6-10-1 | select |  |  |  |  | LMG24A | 3A9AA0 | AH | AA
68 | マーク部分保護(SiO2再生) | MP-I351-0 | MSD312 | アッシャ(無) | D31-A834-14-1 | select |  |  |  |  | LMG24A | 3A9AA0 | AH | AA
69 | マーク部分保護(SiO2再生) | MP-I351-0 | MSW031 | PR除去検査 | W03-RJK-M10-A-1 | RJK-M10-A |  |  |  |  | LMG24A | 3A9AA0 | AH | AA
70 | マーク部分保護(SiO2再生) | MH-I350-0 | MSAUW1 | ｳｴﾊ送り(NVL1F→2F) | NVL1F-2F | NVL1F-2F |  |  |  |  | LMG24A | 3A9AA0 | AH | AA
71 | ガイド層形成 | GE-I300-0 | GE21W1 | ｳｴﾊ前処理（加工ｳｴﾊ） | 21W-3-001-1M-1 | 3-001-1M |  |  |  |  | LMG24A | 3A9AA0 | AH | AA
72 | ガイド層形成 | GE-I300-0 | GE91E1 | ガイド層成長 | 91E-GL1-25xx-00x | SGZG24Z01 |  |  |  |  | LMG24A | 3A9AA0 | AH | AA
73 | ガイド層形成 | GE-I300-0 | GE17T1 | 表面検査 | 17T-CHO-CE1-1 | CHO-CE1 |  |  |  |  | LMG24A | 3A9AA0 | AH | AA
74 | ガイド層形成 | GE-I300-0 | GE02T1 | 長波ﾌｫﾄﾙﾐ検査 | STAFF | STAFF |  |  |  |  | LMG24A | 3A9AA0 | AH | AA
75 | ガイド層形成 | GE-I300-0 | GE65E1 | ｴﾋﾟ後処理 | 65E-TR2-NO4-1 | TR2-NO4 |  |  |  |  | LMG24A | 3A9AA0 | AH | AA
76 | ガイド層形成 | GE-I300-0 | GEAUV1 | ｳｴﾊ送り(NVL2F→1F) | NVL2F-1F | NVL2F-1F |  |  |  |  | LMG24A | 3A9AA0 | AH | AA
77 | ステッパマーク形成（SiO2） | SM-I353-0 | SMD315 | アッシャ(無) | D31-A34K78-11-1 | select |  |  |  |  | LMG24A | 3A9AA0 | AH | AA
78 | ステッパマーク形成（SiO2） | SM-I353-0 | SMWA41 | 塩酸（無） | WA4-W34B05-X-1 | W34B05-X |  |  |  |  | LMG24A | 3A9AA0 | AH | AA
79 | ステッパマーク形成（SiO2） | SM-I353-0 | SMC081 | プラズマSiO | C08-FP-2000 | select |  |  |  |  | LMG24A | 3A9AA0 | AH | AA
80 | ステッパマーク形成（SiO2） | SM-I353-0 | SMP261 | ﾚｼﾞｽﾄ塗布(3ｲﾝﾁ表面) | P26-C11-17-1 | select |  |  |  |  | LMG24A | 3A9AA0 | AH | AA
81 | ステッパマーク形成（SiO2） | SM-I353-0 | SMP411 | ステッパ露光（3ｲﾝﾁ） | P41-GL1-25xx-00x |  | DA | nv01 | 32 | AQ | LMG24A | 3A9AA0 | AH | AA
82 | ステッパマーク形成（SiO2） | SM-I353-0 | SMP361 | ベーク（3インチHP） | P36-B8-1-2 | select |  |  |  |  | LMG24A | 3A9AA0 | AH | AA
83 | ステッパマーク形成（SiO2） | SM-I353-0 | SMP331 | 現像（3インチポジ） | P33-D8-4-2 | select |  |  |  |  | LMG24A | 3A9AA0 | AH | AA
84 | ステッパマーク形成（SiO2） | SM-I353-0 | SMP571 | 現像検査(3ｲﾝﾁｽﾃｯﾊﾟ) | P57-PRK-A-0-1 | PRK-A-0 |  |  |  |  | LMG24A | 3A9AA0 | AH | AA
85 | ステッパマーク形成（SiO2） | SM-I353-0 | SMD291 | 絶縁膜ドライ加工(無) | D29-SO200-8 | select |  |  |  |  | LMG24A | 3A9AA0 | AH | AA
86 | ステッパマーク形成（SiO2） | SM-I353-0 | SMT281 | ウエハ表面検査 | T28-3-1 | 3 |  |  |  |  | LMG24A | 3A9AA0 | AH | AA
87 | ステッパマーク形成（SiO2） | SM-I353-0 | SMD311 | アッシャ(無) | D31-A834-16-1 | select |  |  |  |  | LMG24A | 3A9AA0 | AH | AA
88 | ステッパマーク形成（SiO2） | SM-I353-0 | SMW981 | レジスト除去（無） | W98-S6-01-10M-1 | S6-01-10M |  |  |  |  | LMG24A | 3A9AA0 | AH | AA
89 | ステッパマーク形成（SiO2） | SM-I353-0 | SMW511 | ｽｸﾗﾌﾞ（3ｲﾝﾁ） | W51-SC3-6-10-1 | select |  |  |  |  | LMG24A | 3A9AA0 | AH | AA
90 | ステッパマーク形成（SiO2） | SM-I353-0 | SMD312 | アッシャ(無) | D31-A834-14-1 | select |  |  |  |  | LMG24A | 3A9AA0 | AH | AA
91 | ステッパマーク形成（SiO2） | SM-I353-0 | SMW141 | 硫酸（無） | W14-W35B01-1 | W35B01 |  |  |  |  | LMG24A | 3A9AA0 | AH | AA
92 | ステッパマーク形成（SiO2） | SM-I353-0 | SMW031 | PR除去検査 | W03-RJK-M10-A-1 | RJK-M10-A |  |  |  |  | LMG24A | 3A9AA0 | AH | AA
93 | ステッパマーク形成（SiO2） | SM-I353-0 | SMD331 | InPドライ加工（無） | D33-SM03-1 | select |  |  |  |  | LMG24A | 3A9AA0 | AH | AA
94 | ステッパマーク形成（SiO2） | SM-I353-0 | SMD313 | アッシャ(無) | D31-A834-16-1 | select |  |  |  |  | LMG24A | 3A9AA0 | AH | AA
95 | ステッパマーク形成（SiO2） | SM-I353-0 | SMW142 | 硫酸（無） | W14-W35B01-1 | W35B01 |  |  |  |  | LMG24A | 3A9AA0 | AH | AA
96 | ステッパマーク形成（SiO2） | SM-I353-0 | SMD316 | アッシャ(無) | D31-A34K78-11-1 | select |  |  |  |  | LMG24A | 3A9AA0 | AH | AA
97 | ステッパマーク形成（SiO2） | SM-I353-0 | SMWA31 | BHF（無） | WA3-W52B05-X-1 | W52B05-X |  |  |  |  | LMG24A | 3A9AA0 | AH | AA
98 | ステッパマーク形成（SiO2） | SM-I353-0 | SMW731 | ﾏｰｶｰｴｯﾁ後金顕検査 | W73-MEK-ST2-1 | MEK-ST2 |  |  |  |  | LMG24A | 3A9AA0 | AH | AA
99 | ステッパマーク形成（SiO2） | SM-I353-0 | SMT761 | ﾄﾞﾗｲｴｯﾁﾝｸﾞ深さ検査 | T76-P1N-SM-A-1 | P1N-SM-A |  |  |  |  | LMG24A | 3A9AA0 | AH | AA
100 | 回折格子形成(熱ﾌﾛｰあり） | GR-I352-0 | GRD315 | アッシャ(無) | D31-A34K78-11-1 | select |  |  |  |  | LMG24A | 3A9AA0 | AH | AA
101 | 回折格子形成(熱ﾌﾛｰあり） | GR-I352-0 | GRWA31 | BHF（無） | WA3-W52B05-X-2 | select |  |  |  |  | LMG24A | 3A9AA0 | AH | AA
102 | 回折格子形成(熱ﾌﾛｰあり） | GR-I352-0 | GRC081 | プラズマSiO | C08-FP-0250 | select |  |  |  |  | LMG24A | 3A9AA0 | AH | AA
103 | 回折格子形成(熱ﾌﾛｰあり） | GR-I352-0 | GRP281 | ﾚｼﾞｽﾄ塗布(3ｲﾝﾁﾈｶﾞ） | P28-C11-51-1 | select |  |  |  |  | LMG24A | 3A9AA0 | AH | AA
104 | 回折格子形成(熱ﾌﾛｰあり） | GR-I352-0 | GRAUM1 | ｳｴﾊ送り(NVL1F→B2F) | NVL1F-B2F | select |  |  |  |  | LMG24A | 3A9AA0 | AH | AA
105 | 回折格子形成(熱ﾌﾛｰあり） | GR-I352-0 | GRP611 | EB露光 | P61-EB-LMG24A-1 | select |  |  |  |  | LMG24A | 3A9AA0 | AH | AA
106 | 回折格子形成(熱ﾌﾛｰあり） | GR-I352-0 | GRAUN1 | ｳｴﾊ送り(B2F→NVL1F) | B2F-NVL1F | select |  |  |  |  | LMG24A | 3A9AA0 | AH | AA
107 | 回折格子形成(熱ﾌﾛｰあり） | GR-I352-0 | GRP301 | 現像（表面ネガ） | P30-D2-14-1 | D2-14 |  |  |  |  | LMG24A | 3A9AA0 | AH | AA
108 | 回折格子形成(熱ﾌﾛｰあり） | GR-I352-0 | GRP591 | 現像検査（EB） | P59-4EBK-3-1 | 4EBK-3 |  |  |  |  | LMG24A | 3A9AA0 | AH | AA
109 | 回折格子形成(熱ﾌﾛｰあり） | GR-I352-0 | GRP101 | EB露光後検査（SEM） | P10-EBPR-LMG24 | I-EBPR |  |  |  |  | LMG24A | 3A9AA0 | AH | AA
110 | 回折格子形成(熱ﾌﾛｰあり） | GR-I352-0 | GRP361 | ベーク（3インチHP） | P36-C11-1-7-1 | select |  |  |  |  | LMG24A | 3A9AA0 | AH | AA
111 | 回折格子形成(熱ﾌﾛｰあり） | GR-I352-0 | GRP102 | EB露光後検査（SEM） | P10-EBTN-LMG24 | I-EBTN |  |  |  |  | LMG24A | 3A9AA0 | AH | AA
112 | 回折格子形成(熱ﾌﾛｰあり） | GR-I352-0 | GRD291 | 絶縁膜ドライ加工(無) | D29-SO25-1 | 01-SO25 |  |  |  |  | LMG24A | 3A9AA0 | AH | AA
113 | 回折格子形成(熱ﾌﾛｰあり） | GR-I352-0 | GRD311 | アッシャ(無) | D31-A834-16-1 | select |  |  |  |  | LMG24A | 3A9AA0 | AH | AA
114 | 回折格子形成(熱ﾌﾛｰあり） | GR-I352-0 | GRW981 | レジスト除去（無） | W98-S6-01-10MK-1 | S6-01-10MK |  |  |  |  | LMG24A | 3A9AA0 | AH | AA
115 | 回折格子形成(熱ﾌﾛｰあり） | GR-I352-0 | GRW831 | ｼｬﾜｰ水洗（3ｲﾝﾁ） | W83-WDB01-1 | select |  |  |  |  | LMG24A | 3A9AA0 | AH | AA
116 | 回折格子形成(熱ﾌﾛｰあり） | GR-I352-0 | GRD312 | アッシャ(無) | D31-A834-14-1 | select |  |  |  |  | LMG24A | 3A9AA0 | AH | AA
117 | 回折格子形成(熱ﾌﾛｰあり） | GR-I352-0 | GRW031 | PR除去検査 | W03-RJK-M10-A-1 | RJK-M10-A |  |  |  |  | LMG24A | 3A9AA0 | AH | AA
118 | 回折格子形成(熱ﾌﾛｰあり） | GR-I352-0 | GRP111 | EB露光RIE後検査(SEM) | P11-EBSIO-LMG24 | I-EBSiO |  |  |  |  | LMG24A | 3A9AA0 | AH | AA
119 | 回折格子形成(熱ﾌﾛｰあり） | GR-I352-0 | GRD351 | 回折格子加工 | D35-GR3-1 | 03-GR3 |  |  |  |  | LMG24A | 3A9AA0 | AH | AA
120 | 回折格子形成(熱ﾌﾛｰあり） | GR-I352-0 | GRD313 | アッシャ(無) | D31-A834-15-1 | select |  |  |  |  | LMG24A | 3A9AA0 | AH | AA
121 | 回折格子形成(熱ﾌﾛｰあり） | GR-I352-0 | GRW141 | 硫酸（無） | W14-W35B01-1 | W35B01 |  |  |  |  | LMG24A | 3A9AA0 | AH | AA
122 | 回折格子形成(熱ﾌﾛｰあり） | GR-I352-0 | GRD316 | アッシャ(無) | D31-A34K78-11-1 | select |  |  |  |  | LMG24A | 3A9AA0 | AH | AA
123 | 回折格子形成(熱ﾌﾛｰあり） | GR-I352-0 | GRWA32 | BHF（無） | WA3-W52B0A-X-1 | W52B0A-X |  |  |  |  | LMG24A | 3A9AA0 | AH | AA
124 | 回折格子形成(熱ﾌﾛｰあり） | GR-I352-0 | GRP171 | 回折格子検査（AFM） | P17-1824-1 | 1824 |  |  |  |  | LMG24A | 3A9AA0 | AH | AA
125 | 回折格子形成(熱ﾌﾛｰあり） | GR-I352-0 | GRP651 | 回折格子幅検査(SEM) | P65-EBINP-LMG24 | I-EBInP |  |  |  |  | LMG24A | 3A9AA0 | AH | AA
126 | 回折格子形成(熱ﾌﾛｰあり） | GR-I352-0 | GRAUW1 | ｳｴﾊ送り(NVL1F→2F) | NVL1F-2F | NVL1F-2F |  |  |  |  | LMG24A | 3A9AA0 | AH | AA
127 | 活性層形成(Al-nsub) | AE-I353-0 | AE65E1 | ｴﾋﾟ後処理 | 65E-TR2-NO4-1 | TR2-NO4 |  |  |  |  | LMG24A | 3A9AA0 | AH | AA
128 | 活性層形成(Al-nsub) | AE-I353-0 | AE01D1 | アッシャ（エピ前） | 01D-35-1 | 35 |  |  |  |  | LMG24A | 3A9AA0 | AH | AA
129 | 活性層形成(Al-nsub) | AE-I353-0 | AE21W1 | ｳｴﾊ前処理（加工ｳｴﾊ） | 21W-3-001-1M-1 | 3-001-1M |  |  |  |  | LMG24A | 3A9AA0 | AH | AA
130 | 活性層形成(Al-nsub) | AE-I353-0 | AE93E1 | 活性層成長（長波） | 93E-GL1-25xx-00x | [5 empty] | LMG24A | 3A9AA0 | AH | AA
131 | 活性層形成(Al-nsub) | AE-I353-0 | AE17T1 | 表面検査 | 17T-CHO-AE1-1 | CHO-AE1 |  |  |  |  | LMG24A | 3A9AA0 | AH | AA
132 | 活性層形成(Al-nsub) | AE-I353-0 | AE02T1 | 長波ﾌｫﾄﾙﾐ検査 | STAFF | STAFF |  |  |  |  | LMG24A | 3A9AA0 | AH | AA
133 | 活性層形成(Al-nsub) | AE-I353-0 | AE65E2 | ｴﾋﾟ後処理 | 65E-TR2-NO4-1 | TR2-NO4 |  |  |  |  | LMG24A | 3A9AA0 | AH | AA
134 | 活性層形成(Al-nsub) | AE-I353-0 | AET271 | Haze測定 | T27-3EPI-HAZE5-1 | 3EPI-HAZE5 |  |  |  |  | LMG24A | 3A9AA0 | AH | AA
135 | 活性層形成(Al-nsub) | AE-I353-0 | AEAUV1 | ｳｴﾊ送り(NVL2F→1F) | NVL2F-1F | NVL2F-1F |  |  |  |  | LMG24A | 3A9AA0 | AH | AA
136 | LD活性層除去(SiO,塩酸,KOH) | LJ-I355-0 | LJD315 | アッシャ(無) | D31-A34K78-11-1 | select |  |  |  |  | LMG24A | 3A9AA0 | AH | AA
137 | LD活性層除去(SiO,塩酸,KOH) | LJ-I355-0 | LJWA31 | BHF（無） | WA3-W52B05-X-2 | select |  |  |  |  | LMG24A | 3A9AA0 | AH | AA
138 | LD活性層除去(SiO,塩酸,KOH) | LJ-I355-0 | LJC081 | プラズマSiO | C08-FP-5000 | select |  |  |  |  | LMG24A | 3A9AA0 | AH | AA
139 | LD活性層除去(SiO,塩酸,KOH) | LJ-I355-0 | LJP261 | ﾚｼﾞｽﾄ塗布(3ｲﾝﾁ表面) | P26-C11-19-1 | select |  |  |  |  | LMG24A | 3A9AA0 | AH | AA
140 | LD活性層除去(SiO,塩酸,KOH) | LJ-I355-0 | LJP411 | ステッパ露光（3ｲﾝﾁ） | P41-GL1-25xx-00x |  | DA | nv01 | 37 | AQ | LMG24A | 3A9AA0 | AH | AA
141 | LD活性層除去(SiO,塩酸,KOH) | LJ-I355-0 | LJP361 | ベーク（3インチHP） | P36-B8-1-2 | select |  |  |  |  | LMG24A | 3A9AA0 | AH | AA
142 | LD活性層除去(SiO,塩酸,KOH) | LJ-I355-0 | LJP331 | 現像（3インチポジ） | P33-D8-4-1 | D8-4 |  |  |  |  | LMG24A | 3A9AA0 | AH | AA
143 | LD活性層除去(SiO,塩酸,KOH) | LJ-I355-0 | LJP571 | 現像検査(3ｲﾝﾁｽﾃｯﾊﾟ) | P57-PRK-B-3-L | PRK-B-3 |  |  |  |  | LMG24A | 3A9AA0 | AH | AA
144 | LD活性層除去(SiO,塩酸,KOH) | LJ-I355-0 | LJD291 | 絶縁膜ドライ加工(無) | D29-SO500-2 | select |  |  |  |  | LMG24A | 3A9AA0 | AH | AA
145 | LD活性層除去(SiO,塩酸,KOH) | LJ-I355-0 | LJD311 | アッシャ(無) | D31-A834-8-1 | select |  |  |  |  | LMG24A | 3A9AA0 | AH | AA
146 | LD活性層除去(SiO,塩酸,KOH) | LJ-I355-0 | LJW981 | レジスト除去（無） | W98-S6-01-10MK-1 | S6-01-10MK |  |  |  |  | LMG24A | 3A9AA0 | AH | AA
147 | LD活性層除去(SiO,塩酸,KOH) | LJ-I355-0 | LJW511 | ｽｸﾗﾌﾞ（3ｲﾝﾁ） | W51-SC3-6-10-1 | select |  |  |  |  | LMG24A | 3A9AA0 | AH | AA
148 | LD活性層除去(SiO,塩酸,KOH) | LJ-I355-0 | LJD312 | アッシャ(無) | D31-A834-14-1 | select |  |  |  |  | LMG24A | 3A9AA0 | AH | AA
149 | LD活性層除去(SiO,塩酸,KOH) | LJ-I355-0 | LJW141 | 硫酸（無） | W14-W35B01-1 | W35B01 |  |  |  |  | LMG24A | 3A9AA0 | AH | AA
150 | LD活性層除去(SiO,塩酸,KOH) | LJ-I355-0 | LJW031 | PR除去検査 | W03-RJK-M10-A-1 | RJK-M10-A |  |  |  |  | LMG24A | 3A9AA0 | AH | AA
151 | LD活性層除去(SiO,塩酸,KOH) | LJ-I355-0 | LJD331 | InPドライ加工（無） | D33-LJ05-2 | 03LJ05A |  |  |  |  | LMG24A | 3A9AA0 | AH | AA
152 | LD活性層除去(SiO,塩酸,KOH) | LJ-I355-0 | LJD316 | アッシャ(無) | D31-A34K78-11-1 | select |  |  |  |  | LMG24A | 3A9AA0 | AH | AA
153 | LD活性層除去(SiO,塩酸,KOH) | LJ-I355-0 | LJWA41 | 塩酸（無） | WA4-W34B05-X-1 | W34B05-X |  |  |  |  | LMG24A | 3A9AA0 | AH | AA
154 | LD活性層除去(SiO,塩酸,KOH) | LJ-I355-0 | LJWA91 | KOH（無） | WA9-W6KB21-1 | W6KB21 |  |  |  |  | LMG24A | 3A9AA0 | AH | AA
155 | LD活性層除去(SiO,塩酸,KOH) | LJ-I355-0 | LJW701 | BJｴｯﾁ後検査 | W70-BJ-92-1 | BJ-92 |  |  |  |  | LMG24A | 3A9AA0 | AH | AA
156 | LD活性層除去(SiO,塩酸,KOH) | LJ-I355-0 | LJWA21 | 酒石酸（無） | WA2-W51B53-1 | W51B53 |  |  |  |  | LMG24A | 3A9AA0 | AH | AA
157 | LD活性層除去(SiO,塩酸,KOH) | LJ-I355-0 | LJW702 | BJｴｯﾁ後検査 | W70-BJ-107-1 | BJ-107 |  |  |  |  | LMG24A | 3A9AA0 | AH | AA
158 | LD活性層除去(SiO,塩酸,KOH) | LJ-I355-0 | LJAUW1 | ｳｴﾊ送り(NVL1F→2F) | NVL1F-2F | NVL1F-2F |  |  |  |  | LMG24A | 3A9AA0 | AH | AA
159 | ﾊﾞｯﾄｼﾞｮｲﾝﾄ成長 | JE-I353-0 | JE01D1 | アッシャ（エピ前） | 01D-35-1 | 35 |  |  |  |  | LMG24A | 3A9AA0 | AH | AA
160 | ﾊﾞｯﾄｼﾞｮｲﾝﾄ成長 | JE-I353-0 | JE21W1 | ｳｴﾊ前処理（加工ｳｴﾊ） | 21W-3-001-1M-1 | 3-001-1M |  |  |  |  | LMG24A | 3A9AA0 | AH | AA
161 | ﾊﾞｯﾄｼﾞｮｲﾝﾄ成長 | JE-I353-0 | JE96E1 | ﾊﾞｯﾄｼﾞｮｲﾝﾄ成長 | 96E-GL1-25xx-00x | [5 empty] | LMG24A | 3A9AA0 | AH | AA
162 | ﾊﾞｯﾄｼﾞｮｲﾝﾄ成長 | JE-I353-0 | JE17T1 | 表面検査 | 17T-CHO-JE1-1 | CHO-JE1 |  |  |  |  | LMG24A | 3A9AA0 | AH | AA
163 | ﾊﾞｯﾄｼﾞｮｲﾝﾄ成長 | JE-I353-0 | JE02T3 | 長波ﾌｫﾄﾙﾐ検査 | STAFF | STAFF |  |  |  |  | LMG24A | 3A9AA0 | AH | AA
164 | ﾊﾞｯﾄｼﾞｮｲﾝﾄ成長 | JE-I353-0 | JEAUV1 | ｳｴﾊ送り(NVL2F→1F) | NVL2F-1F | NVL2F-1F |  |  |  |  | LMG24A | 3A9AA0 | AH | AA
165 | マーク部分保護(SiO2再生) | MP-I351-0 | MPD315 | アッシャ(無) | D31-A34K78-11-1 | select |  |  |  |  | LMG24A | 3A9AA0 | AH | AA
166 | マーク部分保護(SiO2再生) | MP-I351-0 | MPWA51 | フッ酸（無） | WA5-W53B03-X-2 | select |  |  |  |  | LMG24A | 3A9AA0 | AH | AA
167 | マーク部分保護(SiO2再生) | MP-I351-0 | MPC081 | プラズマSiO | C08-FP-5000 | select |  |  |  |  | LMG24A | 3A9AA0 | AH | AA
168 | マーク部分保護(SiO2再生) | MP-I351-0 | MPP261 | ﾚｼﾞｽﾄ塗布(3ｲﾝﾁ表面) | P26-C11-23-1 | select |  |  |  |  | LMG24A | 3A9AA0 | AH | AA
169 | マーク部分保護(SiO2再生) | MP-I351-0 | MPP411 | ステッパ露光（3ｲﾝﾁ） | P41-GL1-25xx-00x |  | DA | nv01 | 44 | AQ | LMG24A | 3A9AA0 | AH | AA
170 | マーク部分保護(SiO2再生) | MP-I351-0 | MPP361 | ベーク（3インチHP） | P36-B8-1-2 | select |  |  |  |  | LMG24A | 3A9AA0 | AH | AA
171 | マーク部分保護(SiO2再生) | MP-I351-0 | MPP331 | 現像（3インチポジ） | P33-D7-15-1 | select |  |  |  |  | LMG24A | 3A9AA0 | AH | AA
172 | マーク部分保護(SiO2再生) | MP-I351-0 | MPP571 | 現像検査(3ｲﾝﾁｽﾃｯﾊﾟ) | P57-PRK-B-3-L | PRK-B-3 |  |  |  |  | LMG24A | 3A9AA0 | AH | AA
173 | マーク部分保護(SiO2再生) | MP-I351-0 | MPD311 | アッシャ(無) | D31-A4K78-11-1 | select |  |  |  |  | LMG24A | 3A9AA0 | AH | AA
174 | マーク部分保護(SiO2再生) | MP-I351-0 | MPWA31 | BHF（無） | WA3-W52B0B-X-1 | W52B0B-X |  |  |  |  | LMG24A | 3A9AA0 | AH | AA
175 | マーク部分保護(SiO2再生) | MP-I351-0 | MPW981 | レジスト除去（無） | W98-S6-01-10M-1 | S6-01-10M |  |  |  |  | LMG24A | 3A9AA0 | AH | AA
176 | マーク部分保護(SiO2再生) | MP-I351-0 | MPW511 | ｽｸﾗﾌﾞ（3ｲﾝﾁ） | W51-SC3-6-10-1 | select |  |  |  |  | LMG24A | 3A9AA0 | AH | AA
177 | マーク部分保護(SiO2再生) | MP-I351-0 | MPD312 | アッシャ(無) | D31-A834-14-1 | select |  |  |  |  | LMG24A | 3A9AA0 | AH | AA
178 | マーク部分保護(SiO2再生) | MP-I351-0 | MPW031 | PR除去検査 | W03-RJK-M10-A-1 | RJK-M10-A |  |  |  |  | LMG24A | 3A9AA0 | AH | AA
179 | リッジ形成(Al-ﾄﾞﾗｲ),KOH | RG-I358-0 | RGW141 | 硫酸（無） | W14-W35B01-4 | select |  |  |  |  | LMG24A | 3A9AA0 | AH | AA
180 | リッジ形成(Al-ﾄﾞﾗｲ),KOH | RG-I358-0 | RGC081 | プラズマSiO | C08-FP-5000 | select |  |  |  |  | LMG24A | 3A9AA0 | AH | AA
181 | リッジ形成(Al-ﾄﾞﾗｲ),KOH | RG-I358-0 | RGP261 | ﾚｼﾞｽﾄ塗布(3ｲﾝﾁ表面) | P26-C11-10-1 | select |  |  |  |  | LMG24A | 3A9AA0 | AH | AA
182 | リッジ形成(Al-ﾄﾞﾗｲ),KOH | RG-I358-0 | RGP411 | ステッパ露光（3ｲﾝﾁ） | P41-GL1-25xx-00x |  | DA | nv01 | 3 | AQ | LMG24A | 3A9AA0 | AH | AA
183 | リッジ形成(Al-ﾄﾞﾗｲ),KOH | RG-I358-0 | RGP361 | ベーク（3インチHP） | P36-B8-1-2 | select |  |  |  |  | LMG24A | 3A9AA0 | AH | AA
184 | リッジ形成(Al-ﾄﾞﾗｲ),KOH | RG-I358-0 | RGP331 | 現像（3インチポジ） | P33-D8-4-1 | D8-4 |  |  |  |  | LMG24A | 3A9AA0 | AH | AA
185 | リッジ形成(Al-ﾄﾞﾗｲ),KOH | RG-I358-0 | RGP571 | 現像検査(3ｲﾝﾁｽﾃｯﾊﾟ) | P57-PRT-A-3-L | PRT-A-3 |  |  |  |  | LMG24A | 3A9AA0 | AH | AA
186 | リッジ形成(Al-ﾄﾞﾗｲ),KOH | RG-I358-0 | RGP211 | 3ｲﾝﾁ残しPR幅検査 | P21-RGPRTN-LMG24 | I-RGPR-TN |  |  |  |  | LMG24A | 3A9AA0 | AH | AA
187 | リッジ形成(Al-ﾄﾞﾗｲ),KOH | RG-I358-0 | RGD291 | 絶縁膜ドライ加工(無) | D29-SO500-1 | 02-SO500 |  |  |  |  | LMG24A | 3A9AA0 | AH | AA
188 | リッジ形成(Al-ﾄﾞﾗｲ),KOH | RG-I358-0 | RGD311 | アッシャ(無) | D31-A834-16-1 | select |  |  |  |  | LMG24A | 3A9AA0 | AH | AA
189 | リッジ形成(Al-ﾄﾞﾗｲ),KOH | RG-I358-0 | RGW981 | レジスト除去（無） | W98-S6-01-10MK-1 | S6-01-10MK |  |  |  |  | LMG24A | 3A9AA0 | AH | AA
190 | リッジ形成(Al-ﾄﾞﾗｲ),KOH | RG-I358-0 | RGW511 | ｽｸﾗﾌﾞ（3ｲﾝﾁ） | W51-SC3-6-10-1 | select |  |  |  |  | LMG24A | 3A9AA0 | AH | AA
191 | リッジ形成(Al-ﾄﾞﾗｲ),KOH | RG-I358-0 | RGD312 | アッシャ(無) | D31-A834-14-1 | select |  |  |  |  | LMG24A | 3A9AA0 | AH | AA
192 | リッジ形成(Al-ﾄﾞﾗｲ),KOH | RG-I358-0 | RGW142 | 硫酸（無） | W14-W35B01-1 | W35B01 |  |  |  |  | LMG24A | 3A9AA0 | AH | AA
193 | リッジ形成(Al-ﾄﾞﾗｲ),KOH | RG-I358-0 | RGW031 | PR除去検査 | W03-RJK-M10-A-1 | RJK-M10-A |  |  |  |  | LMG24A | 3A9AA0 | AH | AA
194 | リッジ形成(Al-ﾄﾞﾗｲ),KOH | RG-I358-0 | RGT071 | ｴｯﾁﾝｸﾞ残検査 | T07-N-RG03-A-1 | select |  |  |  |  | LMG24A | 3A9AA0 | AH | AA
195 | リッジ形成(Al-ﾄﾞﾗｲ),KOH | RG-I358-0 | RGP051 | 3ｲﾝﾁSiO2幅検査 | P05-RGSIO-LMG24 | I-RGSiO-L |  |  |  |  | LMG24A | 3A9AA0 | AH | AA
196 | リッジ形成(Al-ﾄﾞﾗｲ),KOH | RG-I358-0 | RGD331 | InPドライ加工（無） | D33-RG01-1 | 03RG01A |  |  |  |  | LMG24A | 3A9AA0 | AH | AA
197 | リッジ形成(Al-ﾄﾞﾗｲ),KOH | RG-I358-0 | RGW512 | ｽｸﾗﾌﾞ（3ｲﾝﾁ） | W51-SC3-6-10-2 | select |  |  |  |  | LMG24A | 3A9AA0 | AH | AA
198 | リッジ形成(Al-ﾄﾞﾗｲ),KOH | RG-I358-0 | RGW611 | ARﾒｻ深さ検査 | W61-P1-A-24-3 | P1-A-24 |  |  |  |  | LMG24A | 3A9AA0 | AH | AA
199 | リッジ形成(Al-ﾄﾞﾗｲ),KOH | RG-I358-0 | RGD315 | アッシャ(無) | D31-A34K78-11-1 | select |  |  |  |  | LMG24A | 3A9AA0 | AH | AA
200 | リッジ形成(Al-ﾄﾞﾗｲ),KOH | RG-I358-0 | RGWA41 | 塩酸（無） | WA4-W34B05-X-1 | W34B05-X |  |  |  |  | LMG24A | 3A9AA0 | AH | AA
201 | リッジ形成(Al-ﾄﾞﾗｲ),KOH | RG-I358-0 | RG85T1 | ARﾄﾞﾗｲﾒｻ寸法検査 | 85T-RGINP-LMG24 | I-RGInP |  |  |  |  | LMG24A | 3A9AA0 | AH | AA
202 | リッジ形成(Al-ﾄﾞﾗｲ),KOH | RG-I358-0 | RGWA91 | KOH（無） | WA9-W6KB21-1 | W6KB21 |  |  |  |  | LMG24A | 3A9AA0 | AH | AA
203 | リッジ形成(Al-ﾄﾞﾗｲ),KOH | RG-I358-0 | RGAUW1 | ｳｴﾊ送り(NVL1F→2F) | NVL1F-2F | NVL1F-2F |  |  |  |  | LMG24A | 3A9AA0 | AH | AA
204 | ブロック層形成（Al-nsub） | BE-I354-0 | BE21W1 | ｳｴﾊ前処理（加工ｳｴﾊ） | 21W-3-001-1M-1 | 3-001-1M |  |  |  |  | LMG24A | 3A9AA0 | AH | AA
205 | ブロック層形成（Al-nsub） | BE-I354-0 | BE21W2 | ｳｴﾊ前処理（加工ｳｴﾊ） | 21W-3-NH4-3M-1 | 3-NH4-3M |  |  |  |  | LMG24A | 3A9AA0 | AH | AA
206 | ブロック層形成（Al-nsub） | BE-I354-0 | BE98E1 | ﾌﾞﾛｯｸ層成長（長波） | 98E-BECNFK-1 | BECNFK |  |  |  |  | LMG24A | 3A9AA0 | AH | AA
207 | ブロック層形成（Al-nsub） | BE-I354-0 | BE17T1 | 表面検査 | 17T-CHO-BE1-1 | CHO-BE1 |  |  |  |  | LMG24A | 3A9AA0 | AH | AA
208 | ブロック層形成（Al-nsub） | BE-I354-0 | BEAUV1 | ｳｴﾊ送り(NVL2F→1F) | NVL2F-1F | NVL2F-1F |  |  |  |  | LMG24A | 3A9AA0 | AH | AA
209 | 段差除去(ﾊﾟﾀｰﾝ形成有) | DJ-I350-0 | DJWA41 | 塩酸（無） | WA4-W34B05-1 | W34B05 |  |  |  |  | LMG24A | 3A9AA0 | AH | AA
210 | 段差除去(ﾊﾟﾀｰﾝ形成有) | DJ-I350-0 | DJP261 | ﾚｼﾞｽﾄ塗布(3ｲﾝﾁ表面) | P26-C11-22-1 | select |  |  |  |  | LMG24A | 3A9AA0 | AH | AA
211 | 段差除去(ﾊﾟﾀｰﾝ形成有) | DJ-I350-0 | DJP411 | ステッパ露光（3ｲﾝﾁ） | P41-GL1-25xx-00x |  | DA | nv01 | 42 | AQ | LMG24A | 3A9AA0 | AH | AA
212 | 段差除去(ﾊﾟﾀｰﾝ形成有) | DJ-I350-0 | DJP361 | ベーク（3インチHP） | P36-B8-1-2 | select |  |  |  |  | LMG24A | 3A9AA0 | AH | AA
213 | 段差除去(ﾊﾟﾀｰﾝ形成有) | DJ-I350-0 | DJP331 | 現像（3インチポジ） | P33-D7-15-1 | select |  |  |  |  | LMG24A | 3A9AA0 | AH | AA
214 | 段差除去(ﾊﾟﾀｰﾝ形成有) | DJ-I350-0 | DJP571 | 現像検査(3ｲﾝﾁｽﾃｯﾊﾟ) | P57-PRK-B-3-L | PRK-B-3 |  |  |  |  | LMG24A | 3A9AA0 | AH | AA
215 | 段差除去(ﾊﾟﾀｰﾝ形成有) | DJ-I350-0 | DJWDJ1 | 段差除去 | WDJ-WBDJ04-1 | WBDJ04 |  |  |  |  | LMG24A | 3A9AA0 | AH | AA
216 | 段差除去(ﾊﾟﾀｰﾝ形成有) | DJ-I350-0 | DJW981 | レジスト除去（無） | W98-S6-01-10M-1 | S6-01-10M |  |  |  |  | LMG24A | 3A9AA0 | AH | AA
217 | 段差除去(ﾊﾟﾀｰﾝ形成有) | DJ-I350-0 | DJW511 | ｽｸﾗﾌﾞ（3ｲﾝﾁ） | W51-SC3-6-10-1 | select |  |  |  |  | LMG24A | 3A9AA0 | AH | AA
218 | 段差除去(ﾊﾟﾀｰﾝ形成有) | DJ-I350-0 | DJD311 | アッシャ(無) | D31-A834-14-1 | select |  |  |  |  | LMG24A | 3A9AA0 | AH | AA
219 | 段差除去(ﾊﾟﾀｰﾝ形成有) | DJ-I350-0 | DJW031 | PR除去検査 | W03-RJK-M10-A-1 | RJK-M10-A |  |  |  |  | LMG24A | 3A9AA0 | AH | AA
220 | ﾏｰｸ部分保護(SiO2再生) | MH-I350-0 | MHWA51 | フッ酸（無） | WA5-W53B03-2 | select |  |  |  |  | LMG24A | 3A9AA0 | AH | AA
221 | ﾏｰｸ部分保護(SiO2再生) | MH-I350-0 | MHC081 | プラズマSiO | C08-FP-5000 | select |  |  |  |  | LMG24A | 3A9AA0 | AH | AA
222 | ﾏｰｸ部分保護(SiO2再生) | MH-I350-0 | MHP261 | ﾚｼﾞｽﾄ塗布(3ｲﾝﾁ表面) | P26-C11-26-1 | select |  |  |  |  | LMG24A | 3A9AA0 | AH | AA
223 | ﾏｰｸ部分保護(SiO2再生) | MH-I350-0 | MHP411 | ステッパ露光（3ｲﾝﾁ） | P41-GL1-25xx-00x |  | DA | nv01 | 58 | AQ | LMG24A | 3A9AA0 | AH | AA
224 | ﾏｰｸ部分保護(SiO2再生) | MH-I350-0 | MHP361 | ベーク（3インチHP） | P36-B8-1-2 | select |  |  |  |  | LMG24A | 3A9AA0 | AH | AA
225 | ﾏｰｸ部分保護(SiO2再生) | MH-I350-0 | MHP331 | 現像（3インチポジ） | P33-D7-15-1 | select |  |  |  |  | LMG24A | 3A9AA0 | AH | AA
226 | ﾏｰｸ部分保護(SiO2再生) | MH-I350-0 | MHP571 | 現像検査(3ｲﾝﾁｽﾃｯﾊﾟ) | P57-PRK-B-3-L | PRK-B-3 |  |  |  |  | LMG24A | 3A9AA0 | AH | AA
227 | ﾏｰｸ部分保護(SiO2再生) | MH-I350-0 | MHD311 | アッシャ(無) | D31-A4K78-11-1 | select |  |  |  |  | LMG24A | 3A9AA0 | AH | AA
228 | ﾏｰｸ部分保護(SiO2再生) | MH-I350-0 | MHWA31 | BHF（無） | WA3-W52B0B-1 | W52B0B |  |  |  |  | LMG24A | 3A9AA0 | AH | AA
229 | ﾏｰｸ部分保護(SiO2再生) | MH-I350-0 | MHW981 | レジスト除去（無） | W98-S6-01-10MK-1 | S6-01-10MK |  |  |  |  | LMG24A | 3A9AA0 | AH | AA
230 | ﾏｰｸ部分保護(SiO2再生) | MH-I350-0 | MHW511 | ｽｸﾗﾌﾞ（3ｲﾝﾁ） | W51-SC3-6-10-1 | select |  |  |  |  | LMG24A | 3A9AA0 | AH | AA
231 | ﾏｰｸ部分保護(SiO2再生) | MH-I350-0 | MHD312 | アッシャ(無) | D31-A834-14-1 | select |  |  |  |  | LMG24A | 3A9AA0 | AH | AA
232 | ﾏｰｸ部分保護(SiO2再生) | MH-I350-0 | MHW031 | PR除去検査 | W03-RJK-M10-A-1 | RJK-M10-A |  |  |  |  | LMG24A | 3A9AA0 | AH | AA
233 | ﾏｰｸ部分保護(SiO2再生) | MH-I350-0 | MHAUW1 | ｳｴﾊ送り(NVL1F→2F) | NVL1F-2F | NVL1F-2F |  |  |  |  | LMG24A | 3A9AA0 | AH | AA
234 | コンタクト層形成 | CE-I354-0 | CE01D1 | アッシャ（エピ前） | 01D-35-1 | 35 |  |  |  |  | LMG24A | 3A9AA0 | AH | AA
235 | コンタクト層形成 | CE-I354-0 | CE21W1 | ｳｴﾊ前処理（加工ｳｴﾊ） | 21W-3-001-2M-1 | 3-001-2M |  |  |  |  | LMG24A | 3A9AA0 | AH | AA
236 | コンタクト層形成 | CE-I354-0 | CE99E1 | ｺﾝﾀｸﾄ層成長（長波） | 99E-CENAK-1 | CENAK |  |  |  |  | LMG24A | 3A9AA0 | AH | AA
237 | コンタクト層形成 | CE-I354-0 | CE17T1 | 表面検査 | 17T-CHO-CE1-1 | CHO-CE1 |  |  |  |  | LMG24A | 3A9AA0 | AH | AA
238 | コンタクト層形成 | CE-I354-0 | CE65E1 | ｴﾋﾟ後処理 | 65E-TR2-NO1-1 | TR2-NO1 |  |  |  |  | LMG24A | 3A9AA0 | AH | AA
239 | コンタクト層形成 | CE-I354-0 | CEAUV1 | ｳｴﾊ送り(NVL2F→1F) | NVL2F-1F | NVL2F-1F |  |  |  |  | LMG24A | 3A9AA0 | AH | AA
240 | パッド下InP台座形成(NSR) | DK-I351-0 | DKWA31 | BHF（無） | WA3-W52B0B-1 | W52B0B |  |  |  |  | LMG24A | 3A9AA0 | AH | AA
241 | パッド下InP台座形成(NSR) | DK-I351-0 | DKWA41 | 塩酸（無） | WA4-W34B05-1 | W34B05 |  |  |  |  | LMG24A | 3A9AA0 | AH | AA
242 | パッド下InP台座形成(NSR) | DK-I351-0 | DKP351 | ﾍﾞｰｸ（140℃） | P35-PB-140-30-1 | PB-140-30 |  |  |  |  | LMG24A | 3A9AA0 | AH | AA
243 | パッド下InP台座形成(NSR) | DK-I351-0 | DKP261 | ﾚｼﾞｽﾄ塗布(3ｲﾝﾁ表面) | P26-C11-31-1 | select |  |  |  |  | LMG24A | 3A9AA0 | AH | AA
244 | パッド下InP台座形成(NSR) | DK-I351-0 | DKP411 | ステッパ露光（3ｲﾝﾁ） | P41-GL1-25xx-00x |  | DA | nv01 | 7 | AQ | LMG24A | 3A9AA0 | AH | AA
245 | パッド下InP台座形成(NSR) | DK-I351-0 | DKP361 | ベーク（3インチHP） | P36-110-120S-1 | select |  |  |  |  | LMG24A | 3A9AA0 | AH | AA
246 | パッド下InP台座形成(NSR) | DK-I351-0 | DKP331 | 現像（3インチポジ） | P33-D7-76-1 | select |  |  |  |  | LMG24A | 3A9AA0 | AH | AA
247 | パッド下InP台座形成(NSR) | DK-I351-0 | DKP571 | 現像検査(3ｲﾝﾁｽﾃｯﾊﾟ) | P57-PRK-B-3-L | PRK-B-3 |  |  |  |  | LMG24A | 3A9AA0 | AH | AA
248 | パッド下InP台座形成(NSR) | DK-I351-0 | DKP341 | ﾍﾞｰｸ（90℃） | P34-PB-90-30-1 | PB-90-30 |  |  |  |  | LMG24A | 3A9AA0 | AH | AA
249 | パッド下InP台座形成(NSR) | DK-I351-0 | DKD311 | アッシャ(無) | D31-A4K78-11-1 | select |  |  |  |  | LMG24A | 3A9AA0 | AH | AA
250 | パッド下InP台座形成(NSR) | DK-I351-0 | DKWA42 | 塩酸（無） | WA4-W34B01-1 | W34B01 |  |  |  |  | LMG24A | 3A9AA0 | AH | AA
251 | パッド下InP台座形成(NSR) | DK-I351-0 | DKW981 | レジスト除去（無） | W98-S6-01-10M-1 | S6-01-10M |  |  |  |  | LMG24A | 3A9AA0 | AH | AA
252 | パッド下InP台座形成(NSR) | DK-I351-0 | DKW511 | ｽｸﾗﾌﾞ（3ｲﾝﾁ） | W51-SC3-6-10-1 | select |  |  |  |  | LMG24A | 3A9AA0 | AH | AA
253 | パッド下InP台座形成(NSR) | DK-I351-0 | DKD312 | アッシャ(無) | D31-A4K78-12-1 | select |  |  |  |  | LMG24A | 3A9AA0 | AH | AA
254 | パッド下InP台座形成(NSR) | DK-I351-0 | DKW031 | PR除去検査 | W03-RJK-M10-A-1 | RJK-M10-A |  |  |  |  | LMG24A | 3A9AA0 | AH | AA
255 | メサ形成（ﾄﾞﾗｲ+ｳｪｯﾄ） | MK-I355-0 | MKWA31 | BHF（無） | WA3-W52B05-2 | select |  |  |  |  | LMG24A | 3A9AA0 | AH | AA
256 | メサ形成（ﾄﾞﾗｲ+ｳｪｯﾄ） | MK-I355-0 | MKC081 | プラズマSiO | C08-FP-5000 | select |  |  |  |  | LMG24A | 3A9AA0 | AH | AA
257 | メサ形成（ﾄﾞﾗｲ+ｳｪｯﾄ） | MK-I355-0 | MKC082 | プラズマSiO | C08-FP-2000 | select |  |  |  |  | LMG24A | 3A9AA0 | AH | AA
258 | メサ形成（ﾄﾞﾗｲ+ｳｪｯﾄ） | MK-I355-0 | MKP261 | ﾚｼﾞｽﾄ塗布(3ｲﾝﾁ表面) | P26-C11-25-1 | select |  |  |  |  | LMG24A | 3A9AA0 | AH | AA
259 | メサ形成（ﾄﾞﾗｲ+ｳｪｯﾄ） | MK-I355-0 | MKP411 | ステッパ露光（3ｲﾝﾁ） | P41-GL1-25xx-00x |  | DA | nv01 | 2 | AQ | LMG24A | 3A9AA0 | AH | AA
260 | メサ形成（ﾄﾞﾗｲ+ｳｪｯﾄ） | MK-I355-0 | MKP361 | ベーク（3インチHP） | P36-B8-1-2 | select |  |  |  |  | LMG24A | 3A9AA0 | AH | AA
261 | メサ形成（ﾄﾞﾗｲ+ｳｪｯﾄ） | MK-I355-0 | MKP331 | 現像（3インチポジ） | P33-D7-20-1 | select |  |  |  |  | LMG24A | 3A9AA0 | AH | AA
262 | メサ形成（ﾄﾞﾗｲ+ｳｪｯﾄ） | MK-I355-0 | MKP571 | 現像検査(3ｲﾝﾁｽﾃｯﾊﾟ) | P57-PRK-B-3-L | PRK-B-3 |  |  |  |  | LMG24A | 3A9AA0 | AH | AA
263 | メサ形成（ﾄﾞﾗｲ+ｳｪｯﾄ） | MK-I355-0 | MKD291 | 絶縁膜ドライ加工(無) | D29-SO700-1 | 08-SO700 |  |  |  |  | LMG24A | 3A9AA0 | AH | AA
264 | メサ形成（ﾄﾞﾗｲ+ｳｪｯﾄ） | MK-I355-0 | MKD311 | アッシャ(無) | D31-A834-16-1 | select |  |  |  |  | LMG24A | 3A9AA0 | AH | AA
265 | メサ形成（ﾄﾞﾗｲ+ｳｪｯﾄ） | MK-I355-0 | MKW981 | レジスト除去（無） | W98-S6-01-10M-1 | S6-01-10M |  |  |  |  | LMG24A | 3A9AA0 | AH | AA
266 | メサ形成（ﾄﾞﾗｲ+ｳｪｯﾄ） | MK-I355-0 | MKW511 | ｽｸﾗﾌﾞ（3ｲﾝﾁ） | W51-SC3-6-10-1 | select |  |  |  |  | LMG24A | 3A9AA0 | AH | AA
267 | メサ形成（ﾄﾞﾗｲ+ｳｪｯﾄ） | MK-I355-0 | MKD312 | アッシャ(無) | D31-A834-14-1 | select |  |  |  |  | LMG24A | 3A9AA0 | AH | AA
268 | メサ形成（ﾄﾞﾗｲ+ｳｪｯﾄ） | MK-I355-0 | MKW141 | 硫酸（無） | W14-W35B01-1 | W35B01 |  |  |  |  | LMG24A | 3A9AA0 | AH | AA
269 | メサ形成（ﾄﾞﾗｲ+ｳｪｯﾄ） | MK-I355-0 | MKW031 | PR除去検査 | W03-RJK-M10-A-1 | RJK-M10-A |  |  |  |  | LMG24A | 3A9AA0 | AH | AA
270 | メサ形成（ﾄﾞﾗｲ+ｳｪｯﾄ） | MK-I355-0 | MKD331 | InPドライ加工（無） | D33-MK03-1 | 03MK03E |  |  |  |  | LMG24A | 3A9AA0 | AH | AA
271 | メサ形成（ﾄﾞﾗｲ+ｳｪｯﾄ） | MK-I355-0 | MKWA41 | 塩酸（無） | WA4-W34B05-1 | W34B05 |  |  |  |  | LMG24A | 3A9AA0 | AH | AA
272 | メサ形成（ﾄﾞﾗｲ+ｳｪｯﾄ） | MK-I355-0 | MKT761 | ﾄﾞﾗｲｴｯﾁﾝｸﾞ深さ検査 | T76-P1Z-MK-A-8 | P1Z-MK-A08 |  |  |  |  | LMG24A | 3A9AA0 | AH | AA
273 | メサ形成（ﾄﾞﾗｲ+ｳｪｯﾄ） | MK-I355-0 | MKW201 | 過酸化水素水（無） | W20-W3HB03-1 | W3HB03 |  |  |  |  | LMG24A | 3A9AA0 | AH | AA
274 | メサ形成（ﾄﾞﾗｲ+ｳｪｯﾄ） | MK-I355-0 | MKWA32 | BHF（無） | WA3-W52B24-1 | W52B24 |  |  |  |  | LMG24A | 3A9AA0 | AH | AA
275 | メサ形成（ﾄﾞﾗｲ+ｳｪｯﾄ） | MK-I355-0 | MKW801 | 塩酸リン酸（無） | W80-W5AB20-1 | W5AB20 |  |  |  |  | LMG24A | 3A9AA0 | AH | AA
276 | メサ形成（ﾄﾞﾗｲ+ｳｪｯﾄ） | MK-I355-0 | MKW621 | 表面ﾒｻ深さ検査 | W62-A3-63A-1 | HMK-A3-63A |  |  |  |  | LMG24A | 3A9AA0 | AH | AA
277 | メサ形成（ﾄﾞﾗｲ+ｳｪｯﾄ） | MK-I355-0 | MKWA33 | BHF（無） | WA3-W52B0A-1 | W52B0A |  |  |  |  | LMG24A | 3A9AA0 | AH | AA
278 | アイソレーションメサ形成 | IM-I350-0 | IMWA42 | 塩酸（無） | WA4-W34B05-1 | W34B05 |  |  |  |  | LMG24A | 3A9AA0 | AH | AA
279 | アイソレーションメサ形成 | IM-I350-0 | IMP261 | ﾚｼﾞｽﾄ塗布(3ｲﾝﾁ表面) | P26-C11-22-1 | select |  |  |  |  | LMG24A | 3A9AA0 | AH | AA
280 | アイソレーションメサ形成 | IM-I350-0 | IMP411 | ステッパ露光（3ｲﾝﾁ） | P41-GL1-25xx-00x |  | DA | nv01 | 5 | AQ | LMG24A | 3A9AA0 | AH | AA
281 | アイソレーションメサ形成 | IM-I350-0 | IMP361 | ベーク（3インチHP） | P36-B8-1-2 | select |  |  |  |  | LMG24A | 3A9AA0 | AH | AA
282 | アイソレーションメサ形成 | IM-I350-0 | IMP331 | 現像（3インチポジ） | P33-D7-20-1 | select |  |  |  |  | LMG24A | 3A9AA0 | AH | AA
283 | アイソレーションメサ形成 | IM-I350-0 | IMP571 | 現像検査(3ｲﾝﾁｽﾃｯﾊﾟ) | P57-PRK-A-3-L | PRK-A-3 |  |  |  |  | LMG24A | 3A9AA0 | AH | AA
284 | アイソレーションメサ形成 | IM-I350-0 | IMD311 | アッシャ(無) | D31-A4K78-11-1 | select |  |  |  |  | LMG24A | 3A9AA0 | AH | AA
285 | アイソレーションメサ形成 | IM-I350-0 | IMWA41 | 塩酸（無） | WA4-W34B05-1 | W34B05 |  |  |  |  | LMG24A | 3A9AA0 | AH | AA
286 | アイソレーションメサ形成 | IM-I350-0 | IMWA21 | 酒石酸（無） | WA2-W51B54-1 | W51B54 |  |  |  |  | LMG24A | 3A9AA0 | AH | AA
287 | アイソレーションメサ形成 | IM-I350-0 | IMW981 | レジスト除去（無） | W98-S6-01-10M-1 | S6-01-10M |  |  |  |  | LMG24A | 3A9AA0 | AH | AA
288 | アイソレーションメサ形成 | IM-I350-0 | IMW511 | ｽｸﾗﾌﾞ（3ｲﾝﾁ） | W51-SC3-6-10-2 | select |  |  |  |  | LMG24A | 3A9AA0 | AH | AA
289 | アイソレーションメサ形成 | IM-I350-0 | IMD312 | アッシャ(無) | D31-A4K78-12-1 | select |  |  |  |  | LMG24A | 3A9AA0 | AH | AA
290 | アイソレーションメサ形成 | IM-I350-0 | IMW031 | PR除去検査 | W03-RJK-M10-A-1 | RJK-M10-A |  |  |  |  | LMG24A | 3A9AA0 | AH | AA
291 | アイソレーションメサ形成 | IM-I350-0 | IMT251 | InGaAs膜厚検査 | T25-IGA-300-2-1 | IGA-300-2 |  |  |  |  | LMG24A | 3A9AA0 | AH | AA
292 | 低容量絶縁膜形成（ﾎﾟｼﾞ） | PL-I350-0 | PLWA31 | BHF（無） | WA3-W52B05-2 | select |  |  |  |  | LMG24A | 3A9AA0 | AH | AA
293 | 低容量絶縁膜形成（ﾎﾟｼﾞ） | PL-I350-0 | PLC081 | プラズマSiO | C08-FP-4000 | select |  |  |  |  | LMG24A | 3A9AA0 | AH | AA
294 | 低容量絶縁膜形成（ﾎﾟｼﾞ） | PL-I350-0 | PLP261 | ﾚｼﾞｽﾄ塗布(3ｲﾝﾁ表面) | P26-C11-25-1 | select |  |  |  |  | LMG24A | 3A9AA0 | AH | AA
295 | 低容量絶縁膜形成（ﾎﾟｼﾞ） | PL-I350-0 | PLP431 | MPA露光（3インチ） | P43-PP-1 | PP | DA | nv01 | 25 | AP | LMG24A | 3A9AA0 | AH | AA
296 | 低容量絶縁膜形成（ﾎﾟｼﾞ） | PL-I350-0 | PLP361 | ベーク（3インチHP） | P36-B8-1-2M | select |  |  |  |  | LMG24A | 3A9AA0 | AH | AA
297 | 低容量絶縁膜形成（ﾎﾟｼﾞ） | PL-I350-0 | PLP331 | 現像（3インチポジ） | P33-D7-20-1 | select |  |  |  |  | LMG24A | 3A9AA0 | AH | AA
298 | 低容量絶縁膜形成（ﾎﾟｼﾞ） | PL-I350-0 | PLP581 | 現像検査（3ｲﾝﾁMPA） | P58-RPK-B5-1-L | RPK-B5-1 |  |  |  |  | LMG24A | 3A9AA0 | AH | AA
299 | 低容量絶縁膜形成（ﾎﾟｼﾞ） | PL-I350-0 | PLD311 | アッシャ(無) | D31-A4K78-11-1 | select |  |  |  |  | LMG24A | 3A9AA0 | AH | AA
300 | 低容量絶縁膜形成（ﾎﾟｼﾞ） | PL-I350-0 | PLD291 | 絶縁膜ドライ加工(無) | D29-SO400-2 | CF-400-12M |  |  |  |  | LMG24A | 3A9AA0 | AH | AA
301 | 低容量絶縁膜形成（ﾎﾟｼﾞ） | PL-I350-0 | PLD312 | アッシャ(無) | D31-A834-16-1 | select |  |  |  |  | LMG24A | 3A9AA0 | AH | AA
302 | 低容量絶縁膜形成（ﾎﾟｼﾞ） | PL-I350-0 | PLW981 | レジスト除去（無） | W98-S6-01-10M-1 | S6-01-10M |  |  |  |  | LMG24A | 3A9AA0 | AH | AA
303 | 低容量絶縁膜形成（ﾎﾟｼﾞ） | PL-I350-0 | PLW511 | ｽｸﾗﾌﾞ（3ｲﾝﾁ） | W51-SC3-6-10-2 | select |  |  |  |  | LMG24A | 3A9AA0 | AH | AA
304 | 低容量絶縁膜形成（ﾎﾟｼﾞ） | PL-I350-0 | PLD313 | アッシャ(無) | D31-A834-14-1 | select |  |  |  |  | LMG24A | 3A9AA0 | AH | AA
305 | 低容量絶縁膜形成（ﾎﾟｼﾞ） | PL-I350-0 | PLW031 | PR除去検査 | W03-NRJK-M10-A-1 | NRJK-M10-A |  |  |  |  | LMG24A | 3A9AA0 | AH | AA
306 | 低容量絶縁膜形成（ﾎﾟｼﾞ） | PL-I350-0 | PLT281 | ウエハ表面検査 | T28-1-1 | 1 |  |  |  |  | LMG24A | 3A9AA0 | AH | AA
307 | 絶縁膜形成（P-SiO熱、NSR） | PV-I354-0 | PVW141 | 硫酸（無） | W14-W35B01-4 | select |  |  |  |  | LMG24A | 3A9AA0 | AH | AA
308 | 絶縁膜形成（P-SiO熱、NSR） | PV-I354-0 | PVC081 | プラズマSiO | C08-FP-4000 | select |  |  |  |  | LMG24A | 3A9AA0 | AH | AA
309 | 絶縁膜形成（P-SiO熱、NSR） | PV-I354-0 | PVK111 | 熱処理(3インチ) | K11-500-60M-12-1 | 500-60M-22 |  |  |  |  | LMG24A | 3A9AA0 | AH | AA
310 | 絶縁膜形成（P-SiO熱、NSR） | PV-I354-0 | PVP261 | ﾚｼﾞｽﾄ塗布(3ｲﾝﾁ表面) | P26-C11-25-1 | select |  |  |  |  | LMG24A | 3A9AA0 | AH | AA
311 | 絶縁膜形成（P-SiO熱、NSR） | PV-I354-0 | PVP411 | ステッパ露光（3ｲﾝﾁ） | P41-GL1-25xx-00x |  | DA | nv01 | 36 | AQ | LMG24A | 3A9AA0 | AH | AA
312 | 絶縁膜形成（P-SiO熱、NSR） | PV-I354-0 | PVP361 | ベーク（3インチHP） | P36-B8-1-2 | select |  |  |  |  | LMG24A | 3A9AA0 | AH | AA
313 | 絶縁膜形成（P-SiO熱、NSR） | PV-I354-0 | PVP331 | 現像（3インチポジ） | P33-D7-20-1 | select |  |  |  |  | LMG24A | 3A9AA0 | AH | AA
314 | 絶縁膜形成（P-SiO熱、NSR） | PV-I354-0 | PVP571 | 現像検査(3ｲﾝﾁｽﾃｯﾊﾟ) | P57-4PRT-A-3-L | 4PRT-A-3 |  |  |  |  | LMG24A | 3A9AA0 | AH | AA
315 | 絶縁膜形成（P-SiO熱、NSR） | PV-I354-0 | PVP661 | 寸法測定（SEM） | P66-PVPR-LMG24 | I-PVPR-S |  |  |  |  | LMG24A | 3A9AA0 | AH | AA
316 | 絶縁膜形成（P-SiO熱、NSR） | PV-I354-0 | PVD311 | アッシャ(無) | D31-A4K78-11-1 | select |  |  |  |  | LMG24A | 3A9AA0 | AH | AA
317 | 絶縁膜形成（P-SiO熱、NSR） | PV-I354-0 | PVD301 | コンタクト部窓開け | D30-SO400-2 | 06-SO400 |  |  |  |  | LMG24A | 3A9AA0 | AH | AA
318 | 絶縁膜形成（P-SiO熱、NSR） | PV-I354-0 | PVW741 | PVエッチング後検査 | W74-824-PV-1 | select |  |  |  |  | LMG24A | 3A9AA0 | AH | AA
319 | 絶縁膜形成（P-SiO熱、NSR） | PV-I354-0 | PVD312 | アッシャ(無) | D31-A834-16-1 | select |  |  |  |  | LMG24A | 3A9AA0 | AH | AA
320 | 絶縁膜形成（P-SiO熱、NSR） | PV-I354-0 | PVW981 | レジスト除去（無） | W98-S6-01-10M-1 | S6-01-10M |  |  |  |  | LMG24A | 3A9AA0 | AH | AA
321 | 絶縁膜形成（P-SiO熱、NSR） | PV-I354-0 | PVW511 | ｽｸﾗﾌﾞ（3ｲﾝﾁ） | W51-SC3-6-10-2 | select |  |  |  |  | LMG24A | 3A9AA0 | AH | AA
322 | 絶縁膜形成（P-SiO熱、NSR） | PV-I354-0 | PVD313 | アッシャ(無) | D31-A834-14-1 | select |  |  |  |  | LMG24A | 3A9AA0 | AH | AA
323 | 絶縁膜形成（P-SiO熱、NSR） | PV-I354-0 | PVW142 | 硫酸（無） | W14-W35B01-1 | W35B01 |  |  |  |  | LMG24A | 3A9AA0 | AH | AA
324 | 絶縁膜形成（P-SiO熱、NSR） | PV-I354-0 | PVW031 | PR除去検査 | W03-RJK-M10-A-1 | RJK-M10-A |  |  |  |  | LMG24A | 3A9AA0 | AH | AA
325 | 絶縁膜形成（P-SiO熱、NSR） | PV-I354-0 | PVP662 | 寸法測定（SEM） | P66-PVSIO-LMG24 | I-PVSiO-S |  |  |  |  | LMG24A | 3A9AA0 | AH | AA
326 | 表面電極ﾒｯｷ(希塩酸、ﾎﾟｼﾞ) | SC-I353-0 | SCD311 | アッシャ(無) | D31-A34K78-11-1 | select |  |  |  |  | LMG24A | 3A9AA0 | AH | AA
327 | 表面電極ﾒｯｷ(希塩酸、ﾎﾟｼﾞ) | SC-I353-0 | SCWA41 | 塩酸（無） | WA4-W34B06-1 | W34B06 |  |  |  |  | LMG24A | 3A9AA0 | AH | AA
328 | 表面電極ﾒｯｷ(希塩酸、ﾎﾟｼﾞ) | SC-I353-0 | SCM081 | メタルスパッタ | M08-T5HA2K-2 | T5HA2K |  |  |  |  | LMG24A | 3A9AA0 | AH | AA
329 | 表面電極ﾒｯｷ(希塩酸、ﾎﾟｼﾞ) | SC-I353-0 | SCP261 | ﾚｼﾞｽﾄ塗布(3ｲﾝﾁ表面) | P26-C11-31-1 | select |  |  |  |  | LMG24A | 3A9AA0 | AH | AA
330 | 表面電極ﾒｯｷ(希塩酸、ﾎﾟｼﾞ) | SC-I353-0 | SCP431 | MPA露光（3インチ） | P43-AP3-1 | AP3 | DA | nv01 | 47 | AP | LMG24A | 3A9AA0 | AH | AA
331 | 表面電極ﾒｯｷ(希塩酸、ﾎﾟｼﾞ) | SC-I353-0 | SCP331 | 現像（3インチポジ） | P33-D7-76-1 | select |  |  |  |  | LMG24A | 3A9AA0 | AH | AA
332 | 表面電極ﾒｯｷ(希塩酸、ﾎﾟｼﾞ) | SC-I353-0 | SCP581 | 現像検査（3ｲﾝﾁMPA） | P58-4RPK-B-1-L | 4RPK-B-1 |  |  |  |  | LMG24A | 3A9AA0 | AH | AA
333 | 表面電極ﾒｯｷ(希塩酸、ﾎﾟｼﾞ) | SC-I353-0 | SCD321 | アッシャ(有) | D32-A69-03-4 | select |  |  |  |  | LMG24A | 3A9AA0 | AH | AA
334 | 表面電極ﾒｯｷ(希塩酸、ﾎﾟｼﾞ) | SC-I353-0 | SCW831 | ｼｬﾜｰ水洗（3ｲﾝﾁ） | W83-WNDBSP-1 | WNDBSP |  |  |  |  | LMG24A | 3A9AA0 | AH | AA
335 | 表面電極ﾒｯｷ(希塩酸、ﾎﾟｼﾞ) | SC-I353-0 | SCR021 | 3ｲﾝﾁ表Auﾒｯｷ | R02-3F50-11M-1 | 3F50-11M |  |  |  |  | LMG24A | 3A9AA0 | AH | AA
336 | 表面電極ﾒｯｷ(希塩酸、ﾎﾟｼﾞ) | SC-I353-0 | SCR091 | 蛍光X線めっき厚測定 | R09-3SC-40-10 | 3SC-40-10 |  |  |  |  | LMG24A | 3A9AA0 | AH | AA
337 | 表面電極ﾒｯｷ(希塩酸、ﾎﾟｼﾞ) | SC-I353-0 | SCW971 | レジスト除去（有） | W97-S5-M1-10M-1 | S5-M1-10M |  |  |  |  | LMG24A | 3A9AA0 | AH | AA
338 | 表面電極ﾒｯｷ(希塩酸、ﾎﾟｼﾞ) | SC-I353-0 | SCW832 | ｼｬﾜｰ水洗（3ｲﾝﾁ） | W83-WGDB01-1 | WGDB01 |  |  |  |  | LMG24A | 3A9AA0 | AH | AA
339 | 表面電極ﾒｯｷ(希塩酸、ﾎﾟｼﾞ) | SC-I353-0 | SCR081 | Auﾒｯｷ後検査 | R08-3-AUP-F-3-1 | 3-AuP-F-3 |  |  |  |  | LMG24A | 3A9AA0 | AH | AA
340 | 表面電極エッチ(ポジ) | HE-I354-0 | HEP351 | ﾍﾞｰｸ（140℃） | P35-PB-140-30-1 | PB-140-30 |  |  |  |  | LMG24A | 3A9AA0 | AH | AA
341 | 表面電極エッチ(ポジ) | HE-I354-0 | HEP261 | ﾚｼﾞｽﾄ塗布(3ｲﾝﾁ表面) | P26-C11-33-1 | select |  |  |  |  | LMG24A | 3A9AA0 | AH | AA
342 | 表面電極エッチ(ポジ) | HE-I354-0 | HEP431 | MPA露光（3インチ） | P43-MP-1 | MP | DA | nv01 | 16 | AP | LMG24A | 3A9AA0 | AH | AA
343 | 表面電極エッチ(ポジ) | HE-I354-0 | HEP331 | 現像（3インチポジ） | P33-D7-76-1 | select |  |  |  |  | LMG24A | 3A9AA0 | AH | AA
344 | 表面電極エッチ(ポジ) | HE-I354-0 | HEP581 | 現像検査（3ｲﾝﾁMPA） | P58-4RPT-B-2-L | 4RPT-B-2 |  |  |  |  | LMG24A | 3A9AA0 | AH | AA
345 | 表面電極エッチ(ポジ) | HE-I354-0 | HEP341 | ﾍﾞｰｸ（90℃） | P34-PB-90-30-1 | PB-90-30 |  |  |  |  | LMG24A | 3A9AA0 | AH | AA
346 | 表面電極エッチ(ポジ) | HE-I354-0 | HED321 | アッシャ(有) | D32-A69-03-1 | select |  |  |  |  | LMG24A | 3A9AA0 | AH | AA
347 | 表面電極エッチ(ポジ) | HE-I354-0 | HEWA61 | Ａｕエッチング | WA6-W4CB06-1 | WGCB06 |  |  |  |  | LMG24A | 3A9AA0 | AH | AA
348 | 表面電極エッチ(ポジ) | HE-I354-0 | HEW571 | Auｴｯﾁ後検査（金顕） | W57-AUK-X40-A-1 | AuK-X40-A |  |  |  |  | LMG24A | 3A9AA0 | AH | AA
349 | 表面電極エッチ(ポジ) | HE-I354-0 | HEW071 | BHF(有) | W07-W42B24-1 | WG2B24 |  |  |  |  | LMG24A | 3A9AA0 | AH | AA
350 | 表面電極エッチ(ポジ) | HE-I354-0 | HEW681 | Tiｴｯﾁ後検査（金顕） | W68-TIK-X40-A-1 | TiK-X40-A |  |  |  |  | LMG24A | 3A9AA0 | AH | AA
351 | 表面電極エッチ(ポジ) | HE-I354-0 | HEW971 | レジスト除去（有） | W97-S5-M1-10M-1 | S5-M1-10M |  |  |  |  | LMG24A | 3A9AA0 | AH | AA
352 | 表面電極エッチ(ポジ) | HE-I354-0 | HEW831 | ｼｬﾜｰ水洗（3ｲﾝﾁ） | W83-WGDB01-1 | WGDB01 |  |  |  |  | LMG24A | 3A9AA0 | AH | AA
353 | 表面電極エッチ(ポジ) | HE-I354-0 | HEW031 | PR除去検査 | W03-NRJK-M10-A-1 | NRJK-M10-A |  |  |  |  | LMG24A | 3A9AA0 | AH | AA
354 | 表面電極エッチ(ポジ) | HE-I354-0 | HET041 | メタル膜厚検査 | T04-AHD-2500-1 | AHD-2500 |  |  |  |  | LMG24A | 3A9AA0 | AH | AA
355 | 表面保護膜形成 | BH-I350-0 | BHD321 | アッシャ(有) | D32-A69-06-1 | select |  |  |  |  | LMG24A | 3A9AA0 | AG | AA
356 | 表面保護膜形成 | BH-I350-0 | BHP281 | ﾚｼﾞｽﾄ塗布(3ｲﾝﾁﾈｶﾞ） | P28-C9-8-1 | C9-8 |  |  |  |  | LMG24A | 3A9AA0 | AG | AA
357 | 表面保護膜形成 | BH-I350-0 | BHP361 | ベーク（3インチHP） | P36-110-240S-1 | select |  |  |  |  | LMG24A | 3A9AA0 | AG | AA
358 | 表面保護膜形成 | BH-I350-0 | BHP371 | 全面露光（3インチ） | P37-LI-297-2 | LI-297A |  |  |  |  | LMG24A | 3A9AA0 | AG | AA
359 | 表面保護膜形成 | BH-I350-0 | BHP362 | ベーク（3インチHP） | P36-C11-74-1 | select |  |  |  |  | LMG24A | 3A9AA0 | AG | AA
360 | 裏面研磨 | BL-I351-0 | BLB091 | 基板厚測定（貼付前） | B09-TKH-OPT3 | TKH-OPT3 |  |  |  |  | LMG24A | 3A9AA0 | AH | AA
361 | 裏面研磨 | BL-I351-0 | BLB111 | ワックス塗布 | B11-10-0212 | 10-0212 |  |  |  |  | LMG24A | 3A9AA0 | AH | AA
362 | 裏面研磨 | BL-I351-0 | BLB011 | 脱泡 | B01-DP-15-140NC | DP-1-140NC |  |  |  |  | LMG24A | 3A9AA0 | AH | AA
363 | 裏面研磨 | BL-I351-0 | BLB021 | 脱泡後洗浄 | B02-DPS-4M710L | DPS-4M710L |  |  |  |  | LMG24A | 3A9AA0 | AH | AA
364 | 裏面研磨 | BL-I351-0 | BLB051 | 脱泡検査 | B05-DK-01 | DK-01 |  |  |  |  | LMG24A | 3A9AA0 | AH | AA
365 | 裏面研磨 | BL-I351-0 | BLW521 | 周辺Ａｕエッチ | W52-AUEF-3-W | AuEF-3-W |  |  |  |  | LMG24A | 3A9AA0 | AH | AA
366 | 裏面研磨 | BL-I351-0 | BLW721 | 周辺Ａｕエッチ検査 | W72-KEK-2 | KEK-2 |  |  |  |  | LMG24A | 3A9AA0 | AH | AA
367 | 裏面研磨 | BL-I351-0 | BLB121 | ワックス厚測定 | B12-WX-8 | WX-8 |  |  |  |  | LMG24A | 3A9AA0 | AH | AA
368 | 裏面研磨 | BL-I351-0 | BLB071 | 研削 | B07-KS135-100PZ | select |  |  |  |  | LMG24A | 3A9AA0 | AH | AA
369 | 裏面研磨 | BL-I351-0 | BLB101 | 基板厚測定（研削後） | B10-TK-100P | TK-100P |  |  |  |  | LMG24A | 3A9AA0 | AH | AA
370 | 裏面エッチング | BB-I350-0 | BBW391 | Br（裏） | W39-W18B30-1 | W88B30 |  |  |  |  | LMG24A | 3A9AA0 | AH | AA
371 | 裏面エッチング | BB-I350-0 | BBW661 | Br後基板厚測定 | W66-TKP-100-HK-4 | TKP-100HK4 |  |  |  |  | LMG24A | 3A9AA0 | AH | AA
372 | 裏面メタル形成 | BJ-I351-0 | BJD321 | アッシャ(有) | D32-A9-16-3 | select |  |  |  |  | LMG24A | 3A9AA0 | AH | AA
373 | 裏面メタル形成 | BJ-I351-0 | BJW381 | 塩酸リン酸（裏） | W38-W8AB13-1 | W2AB13 |  |  |  |  | LMG24A | 3A9AA0 | AH | AA
374 | 裏面メタル形成 | BJ-I351-0 | BJW031 | PR除去検査 | W03-NRJK-D10-B-1 | NRJK-D10-B |  |  |  |  | LMG24A | 3A9AA0 | AH | AA
375 | 裏面メタル形成 | BJ-I351-0 | BJM041 | 裏面蒸着 | M04-TG04R3B-1 | select |  |  |  |  | LMG24A | 3A9AA0 | AH | AA
376 | 裏面メタル形成 | BJ-I351-0 | BJT051 | 裏面蒸着検査 | T05-AG04-1 | AG04 |  |  |  |  | LMG24A | 3A9AA0 | AH | AA
377 | 裏面金メッキ(両面ｱﾗｲﾅ) | BA-I354-0 | BAP751 | 裏面レジスト塗布 | P75-BC4-2-2-1 | BC4-2-2 |  |  |  |  | LMG24A | 3A9AA0 | AH | AA
378 | 裏面金メッキ(両面ｱﾗｲﾅ) | BA-I354-0 | BAP761 | 露光(両面ｱﾗｲﾅｰ･OPT) | P76-BCE4-121-1 | BCE4-121 | DA | nv01 | 53 | AN | LMG24A | 3A9AA0 | AH | AA
379 | 裏面金メッキ(両面ｱﾗｲﾅ) | BA-I354-0 | BAP781 | 裏面現像 | P78-BD4-1-1-1 | select |  |  |  |  | LMG24A | 3A9AA0 | AH | AA
380 | 裏面金メッキ(両面ｱﾗｲﾅ) | BA-I354-0 | BAP791 | 現像検査(金顕･裏･OPT | P79-PRK-02-R-1 | PRK-02-R |  |  |  |  | LMG24A | 3A9AA0 | AH | AA
381 | 裏面金メッキ(両面ｱﾗｲﾅ) | BA-I354-0 | BAP341 | ﾍﾞｰｸ（90℃） | P34-PB-90-30-1 | PB-90-30 |  |  |  |  | LMG24A | 3A9AA0 | AH | AA
382 | 裏面金メッキ(両面ｱﾗｲﾅ) | BA-I354-0 | BAD321 | アッシャ(有) | D32-A69-04-1 | select |  |  |  |  | LMG24A | 3A9AA0 | AH | AA
383 | 裏面金メッキ(両面ｱﾗｲﾅ) | BA-I354-0 | BAW821 | ｼｬﾜｰ水洗（4ｲﾝﾁ） | W82-WMDB04-1 | WMDB04 |  |  |  |  | LMG24A | 3A9AA0 | AH | AA
384 | 裏面金メッキ(両面ｱﾗｲﾅ) | BA-I354-0 | BAN021 | 3ｲﾝﾁ裏Auﾒｯｷ | N02-3B105-11M-1 | 3B105-11M |  |  |  |  | LMG24A | 3A9AA0 | AH | AA
385 | 裏面金メッキ(両面ｱﾗｲﾅ) | BA-I354-0 | BAR091 | 蛍光X線めっき厚測定 | R09-3BA-35-15 | 3BA-35-15 |  |  |  |  | LMG24A | 3A9AA0 | AH | AA
386 | 裏面金メッキ(両面ｱﾗｲﾅ) | BA-I354-0 | BAW501 | レジスト除去（裏） | W50-3S4-RM-5MX-1 | select |  |  |  |  | LMG24A | 3A9AA0 | AH | AA
387 | 裏面金メッキ(両面ｱﾗｲﾅ) | BA-I354-0 | BAB131 | アセトン除去（裏） | B13-A9-RM-10M | A9-RM-10M |  |  |  |  | LMG24A | 3A9AA0 | AH | AA
388 | 裏面金メッキ(両面ｱﾗｲﾅ) | BA-I354-0 | BAW822 | ｼｬﾜｰ水洗（4ｲﾝﾁ） | W82-W6DB03-1 | W6DB03 |  |  |  |  | LMG24A | 3A9AA0 | AH | AA
389 | 裏面金メッキ(両面ｱﾗｲﾅ) | BA-I354-0 | BAD322 | アッシャ(有) | D32-A69-04-1 | select |  |  |  |  | LMG24A | 3A9AA0 | AH | AA
390 | 裏面金メッキ(両面ｱﾗｲﾅ) | BA-I354-0 | BAR081 | Auﾒｯｷ後検査 | R08-3-AUP-B-1-1 | 3-AuP-B-1 |  |  |  |  | LMG24A | 3A9AA0 | AH | AA
391 | 裏面電極エッチ | BC-I350-0 | BCP751 | 裏面レジスト塗布 | P75-BC4-1-2-1 | BC4-1-2 |  |  |  |  | LMG24A | 3A9AA0 | AH | AA
392 | 裏面電極エッチ | BC-I350-0 | BCP531 | 裏面PLA露光（＃1） | P53-BCE4-122-1 | select | DA | nv01 | 54 | AP | LMG24A | 3A9AA0 | AH | AA
393 | 裏面電極エッチ | BC-I350-0 | BCP781 | 裏面現像 | P78-BD3-2-E-1 | select |  |  |  |  | LMG24A | 3A9AA0 | AH | AA
394 | 裏面電極エッチ | BC-I350-0 | BCP541 | 現像検査（裏面） | P54-PRK-02-B-54 | PRK-02-B |  |  |  |  | LMG24A | 3A9AA0 | AH | AA
395 | 裏面電極エッチ | BC-I350-0 | BCP341 | ﾍﾞｰｸ（90℃） | P34-PB-90-30-1 | PB-90-30 |  |  |  |  | LMG24A | 3A9AA0 | AH | AA
396 | 裏面電極エッチ | BC-I350-0 | BCD321 | アッシャ(有) | D32-A69-08-1 | select |  |  |  |  | LMG24A | 3A9AA0 | AH | AA
397 | 裏面電極エッチ | BC-I350-0 | BCW821 | ｼｬﾜｰ水洗（4ｲﾝﾁ） | W82-W6DB03-1 | W6DB03 |  |  |  |  | LMG24A | 3A9AA0 | AH | AA
398 | 裏面電極エッチ | BC-I350-0 | BCD011 | ｲｵﾝﾐﾘﾝｸﾞ（裏面） | D01-4-2 | select |  |  |  |  | LMG24A | 3A9AA0 | AH | AA
399 | 裏面電極エッチ | BC-I350-0 | BCD021 | ｲｵﾝﾐﾘﾝｸﾞ後検査(裏面) | D02-IM-2-1 | IM-2 |  |  |  |  | LMG24A | 3A9AA0 | AH | AA
400 | 裏面電極エッチ | BC-I350-0 | BCD322 | アッシャ(有) | D32-A69-10-1 | select |  |  |  |  | LMG24A | 3A9AA0 | AH | AA
401 | 裏面電極エッチ | BC-I350-0 | BCW501 | レジスト除去（裏） | W50-3S4-RM-5M-1 | select |  |  |  |  | LMG24A | 3A9AA0 | AH | AA
402 | 裏面電極エッチ | BC-I350-0 | BCW822 | ｼｬﾜｰ水洗（4ｲﾝﾁ） | W82-W6DB03-1 | W6DB03 |  |  |  |  | LMG24A | 3A9AA0 | AH | AA
403 | 裏面電極エッチ | BC-I350-0 | BCD323 | アッシャ(有) | D32-A69-04-2 | select |  |  |  |  | LMG24A | 3A9AA0 | AH | AA
404 | 裏面電極エッチ | BC-I350-0 | BCW031 | PR除去検査 | W03-RJK-M10-B-1 | RJK-M10-B |  |  |  |  | LMG24A | 3A9AA0 | AH | AA
405 | ウエハはがし | WH-I350-0 | WHB061 | ウエハ剥がし | B06-3H-01-1 | 3H-01 |  |  |  |  | LMG24A | 3A9AA0 | AH | AA
406 | ウエハはがし | WH-I350-0 | WHW491 | レジスト除去（最終） | W49-3S4-99-10M-1 | select |  |  |  |  | LMG24A | 3A9AA0 | AH | AA
407 | ウエハはがし | WH-I350-0 | WHD321 | アッシャ(有) | D32-A69-16-1 | select |  |  |  |  | LMG24A | 3A9AA0 | AH | AA
408 | ウエハはがし | WH-I350-0 | WHW031 | PR除去検査 | W03-RJK-M10-C-1 | RJK-M10-C |  |  |  |  | LMG24A | 3A9AA0 | AH | AA
409 | 裏面シンタ | BN-I350-0 | BNK091 | 裏シンタ（3インチ） | K09-3-BS-8-1 | 3-BS-8 |  |  |  |  | LMG24A | 3A9AA0 | AH | AA
410 | ウエハテスト | WT-I350-0 | WTT121 | ｲﾝﾗｲﾝﾃｽﾄ(表，長波） | T12-3-F-012-1 | select |  |  |  |  | LMG24A | 3A9AA0 | AH | AA
411 | ウエハテスト | WT-I350-0 | WTT131 | ｲﾝﾗｲﾝﾃｽﾄ(裏，長波） | T13-3-B-004-1 | select |  |  |  |  | LMG24A | 3A9AA0 | AH | AA
412 | ウエハテスト | WT-I350-0 | WTT101 | 最終外観検査（長波） | T10-2-FNK-LD6-1 | 2-FNK-LD6 |  |  |  |  | LMG24A | 3A9AA0 | AH | AA
413 | ＷＰ完了 | KL-I350-0 | 799 | ウエハプロセス完了 | 799-KL-1-1 | KL-1 |  |  |  |  | LMG24A | 3A9AA0 | AH | AA
414
415
416
417
418
419
420
421
422
423
424
425
426
427
428
429
430
431
432
433
434
435
436
437
438
439
440
441
442
443
444
445
446
447
448
449
450
451
452
453
454
455
456
457
458
459
460
461
462
463
464
465
466
467
468
469
470
471
472
473
474
475
476
477
478
479
480
481
482
483
484
485
486
487
488
489
490
491
492
493
494
495
496
497
498
499
500
501
502
503
504
505
506
507
508
509
510
511
512
513
514
515
516
517
518
519
520
521
522
523
524
525
526
527
528
529
530
531
532
533
534
535
536
537
538
539
540
541
542
543
544
545
546
547
548
549
550
551
552
553
554
555
556
557
558
559
560
561
562
563
564
565
566
567
568
569
570
571
572
573
574
575
576
577
578
579
580
581
582
583
584
585
586
587
588
589
590
591
592
593
594
595
596
597
598
599
600
601
602
603
604
605
606
607
608
609
610
611
612
613
614
615
616
617
618
619
620
621
622
623
624
625
626
627
628
629
630
631
632
633
634
635
636
637
638
639
640
641
642
643
644
645
646
647
648
649
650
651
652
653
654
655
656
657
658
659
660
661
662
663
664
665
666
667
668
669
670
671
672
673
674
675
676
677
678
679
680
681
682
683
684
685
686
687
688
689
690
691
692
693
694
695
696
697
698
699
700
701
702
703
704
705
706
707
708
709
710
711
712
713
714
715
716
717
718
719
720
721
722
723
724
725
726
727
728
729
730
731
732
733
734
735
736
737
738
739
740
741
742
743
744
745
746
747
748
749
750
751
752
753
754
755
756
757
758
759
760
761
762
763
764
765
766
767
768
769
770
771
772
773
774
775
776
777
778
779
780
781
782
783
784
785
786
787
788
789
790
791
792
793
794
795
796
797
798
799
800
801
802
803
804
805
806
807
808
809
810
811
812
813
814
815
816
817
818
819
820
821
822
823
824
825
826
827
828
829
830
831
832
833
834
835
836
837
838
839
840
841
842
843
844
845
846
847
848
849
850
851
852
853
854
855
856
857
858
859
860
861
862
863
864
865
866
867
868
869
870
871
872
873
874
875
876
877
878
879
880
881
882
883
884
885
886
887
888
889
890
891
892
893
894
895
896
897
898
899
900
901
902
903
904
905
906
907
908
909
910
911
912
913
914
915
916
917
918
919
920
921
922
923
924
925
926
927
928
929
930
931
932
933
934
935
936
937
938
939
940
941
942
943
944
945
946
947
948
949
950
951
952
953
954
955
956
957
958
959
960
961
962
963
964
965
966
967
968
969
970
971
972
973
974
975
976
977
978
979
980
981
982
983
984
985
986
987
988
989
990
991
992
993
994
995
996
997
998
999
1000